## Φύλλο1
Characteristics |  | Compounds used | [13 empty] | Catalyst Info |  |  | Reaction temperature | Thermal properties | Crosslinked network properties |  |  |  | Dynamic rheological properties |  |  |  | Mechanical properties
|  | Compound1 |  |  |  |  | Compound2 |  |  | Compound3 |  |  | Compound4 | [17 empty] | Σχετικά με recyclability
Sample name | Bibliography | Compound type | MW1 (g/mol) | Functional groups1 | Compound molar ratio (% mol) | Reactive end-groups ratio | Compound type | MW2 (g/mol) | Functional groups2 | Compound type | MW3 (g/mol) | Functional groups3 | Compound type | MW4 (g/mol) | Functional groups4 | Catalyst type | Catalyst molar ratio (%mol) | MW (g/mol) | T (oC) | Tm2 (oC) | Gel fraction (%) | Swelling ratio (%) | Crosslink density (mol/m3) | Tg (oC) | <τ*> (s) (e.g., at 160 oC) | Pre-exponential factor (s-1) | Ea (kJ/mol) | Tv (oC) | Youngs modulus (MPa) | Tensile strength (MPa) | Youngs modulusR1 (MPa) | Tensile strengthR1 (MPa) | Youngs modulusR2 (MPa) | Tensile strengthR2 (MPa) | Youngs modulusR3 (MPa) | Tensile strengthR3 (MPa)
PDG_1_170 | https://pubs.acs.org/doi/full/10.1021/acs.macromol.4c00322 | DGEBA | 340.4 | 2 | 0.990099 | 0.4704679 | PBS | 172 | 2 | None | None | None | None | None | None | Zn(acac)2 | 0.5 | 263.61 | 170 | 114.3 | 66.44% | 784.5% | 64.87012 | -31.9 | 90 | 3.827843e-07 | 69.2 | 17.8 | - | - | - | - | - | - | - | -
PDG_2_170 |  | DGEBA | 340.4 | 2 | 1.960784 | 0.9409359 | PBS | 172 | 2 | None | None | None | None | None | None | Zn(acac)2 | 0.5 | 263.61 | 170 | 112.1 | 80.28% | 656.4% | 123.5763 | -30.8 | 94 | 1.305032e-07 | 73.7 | 25.7 | - | - | - | - | - | - | - | -
PDG_3_170 |  | DGEBA | 340.4 | 2 | 2.912621 | 1.411404 | PBS | 172 | 2 | None | None | None | None | None | None | Zn(acac)2 | 0.5 | 263.61 | 170 | 116.5 | 83.96% | 611% | 151.388 | -30.2 | 148 | 3.257081e-08 | 80.1 | 37.2 | - | - | - | - | - | - | - | -
PDG_4_170 |  | DGEBA | 340.4 | 2 | 3.846154 | 1.881872 | PBS | 172 | 2 | None | None | None | None | None | None | Zn(acac)2 | 0.5 | 263.61 | 170 | 112.5 | 85.79% | 556.7% | 184.8507 | -29.3 | 176 | 2.275283e-08 | 81.9 | 40.5 | - | - | - | - | - | - | - | -
PDG_5_170 |  | DGEBA | 340.4 | 2 | 4.761905 | 2.35234 | PBS | 172 | 2 | None | None | None | None | None | None | Zn(acac)2 | 0.5 | 263.61 | 170 | 109.7 | 88% | 537.6% | 207.2369 | -28.2 | 193 | 1.605755e-08 | 84.3 | 46.3 | - | - | - | - | - | - | - | -
PDG_10_170 |  | DGEBA | 340.4 | 2 | 9.090909 | 4.704679 | PBS | 172 | 2 | None | None | None | None | None | None | Zn(acac)2 | 0.5 | 263.61 | 170 | 107.2 | 91.63% | 471.2% | 278.1792 | -25.7 | - | - | - | - | - | - | - | - | - | - | - | -
PDG_1_160 |  | DGEBA | 340.4 | 2 | 0.990099 | 0.4704679 | PBS | 172 | 2 | None | None | None | None | None | None | Zn(acac)2 | 0.5 | 263.61 | 160 | 114.6 | 59.98% | 826.4% | 49.36975 | -32.2 | - | - | - | - | - | - | - | - | - | - | - | -
PDG_2_160 |  | DGEBA | 340.4 | 2 | 1.960784 | 0.9409359 | PBS | 172 | 2 | None | None | None | None | None | None | Zn(acac)2 | 0.5 | 263.61 | 160 | 113.1 | 72.32% | 720% | 87.25453 | -31.1 | - | - | - | - | - | - | - | - | - | - | - | -
PDG_3_160 |  | DGEBA | 340.4 | 2 | 2.912621 | 1.411404 | PBS | 172 | 2 | None | None | None | None | None | None | Zn(acac)2 | 0.5 | 263.61 | 160 | 110.8 | 78.58% | 680.3% | 111.7583 | -30.7 | - | - | - | - | - | - | - | - | - | - | - | -
PDG_4_160 |  | DGEBA | 340.4 | 2 | 3.846154 | 1.881872 | PBS | 172 | 2 | None | None | None | None | None | None | Zn(acac)2 | 0.5 | 263.61 | 160 | 109 | 80.57% | 620.7% | 137.1833 | -29.6 | - | - | - | - | - | - | - | - | - | - | - | -
PDG_5_160 |  | DGEBA | 340.4 | 2 | 4.761905 | 2.35234 | PBS | 172 | 2 | None | None | None | None | None | None | Zn(acac)2 | 0.5 | 263.61 | 160 | 110 | 83.23% | 586.6% | 161.3408 | -28.8 | - | - | - | - | - | - | - | - | - | - | - | -
PDG_10_160 |  | DGEBA | 340.4 | 2 | 9.090909 | 4.704679 | PBS | 172 | 2 | None | None | None | None | None | None | Zn(acac)2 | 0.5 | 263.61 | 160 | 106.8 | 85.89% | 537% | 197.1331 | -26.6 | - | - | - | - | - | - | - | - | - | - | - | -
PDG_1_150 |  | DGEBA | 340.4 | 2 | 0.990099 | 0.4704679 | PBS | 172 | 2 | None | None | None | None | None | None | Zn(acac)2 | 0.5 | 263.61 | 150 | 113.5 | 53.49% | 873.9% | 36.6668 | -32.7 | - | - | - | - | - | - | - | - | - | - | - | -
PDG_2_150 |  | DGEBA | 340.4 | 2 | 1.960784 | 0.9409359 | PBS | 172 | 2 | None | None | None | None | None | None | Zn(acac)2 | 0.5 | 263.61 | 150 | 113.8 | 64.51% | 792.5% | 60.36037 | -32 | - | - | - | - | - | - | - | - | - | - | - | -
PDG_3_150 |  | DGEBA | 340.4 | 2 | 2.912621 | 1.411404 | PBS | 172 | 2 | None | None | None | None | None | None | Zn(acac)2 | 0.5 | 263.61 | 150 | 110.2 | 73.19% | 740.8% | 85.21917 | -31.2 | - | - | - | - | - | - | - | - | - | - | - | -
PDG_4_150 |  | DGEBA | 340.4 | 2 | 3.846154 | 1.881872 | PBS | 172 | 2 | None | None | None | None | None | None | Zn(acac)2 | 0.5 | 263.61 | 150 | 109.7 | 77.7% | 714.1% | 101.503 | -30.7 | - | - | - | - | - | - | - | - | - | - | - | -
PDG_5_150 |  | DGEBA | 340.4 | 2 | 4.761905 | 2.35234 | PBS | 172 | 2 | None | None | None | None | None | None | Zn(acac)2 | 0.5 | 263.61 | 150 | 109 | 79.71% | 651.1% | 124.9945 | -29.1 | - | - | - | - | - | - | - | - | - | - | - | -
PDG_10_150 |  | DGEBA | 340.4 | 2 | 9.090909 | 4.704679 | PBS | 172 | 2 | None | None | None | None | None | None | Zn(acac)2 | 0.5 | 263.61 | 150 | 103.8 | 83.31% | 601.1% | 154.8375 | -27.2 | - | - | - | - | - | - | - | - | - | - | - | -
PGL_1_170 |  | Glycerol | 92.09 | 3 | 0.990099 | 0.7057019 | PBS | 172 | 2 | None | None | None | None | None | None | Zn(acac)2 | 0.5 | 263.61 | 170 | 115.8 | − | − | − | -33.2 | - | - | - | - | - | - | - | - | - | - | - | -
PGL_2_170 |  | Glycerol | 92.09 | 3 | 1.960784 | 1.411404 | PBS | 172 | 2 | None | None | None | None | None | None | Zn(acac)2 | 0.5 | 263.61 | 170 | 114.5 | 52.18% | 923.8% | 31.84625 | -33 | - | - | - | - | - | - | - | - | - | - | - | -
PGL_3_170 |  | Glycerol | 92.09 | 3 | 2.912621 | 2.117106 | PBS | 172 | 2 | None | None | None | None | None | None | Zn(acac)2 | 0.5 | 263.61 | 170 | 112.7 | 56.25% | 866.3% | 40.51546 | -32.8 | - | - | - | - | - | - | - | - | - | - | - | -
PGL_4_170 |  | Glycerol | 92.09 | 3 | 3.846154 | 2.822808 | PBS | 172 | 2 | None | None | None | None | None | None | Zn(acac)2 | 0.5 | 263.61 | 170 | 114.8 | 61.68% | 833.9% | 50.93906 | -32.1 | - | - | - | - | - | - | - | - | - | - | - | -
PGL_5_170 |  | Glycerol | 92.09 | 3 | 4.761905 | 3.52851 | PBS | 172 | 2 | None | None | None | None | None | None | Zn(acac)2 | 0.5 | 263.61 | 170 | 112.3 | 64.64% | 809.1% | 58.16593 | -31.4 | - | - | - | - | - | - | - | - | - | - | - | -
PGL_10_170 |  | Glycerol | 92.09 | 3 | 9.090909 | 7.057019 | PBS | 172 | 2 | None | None | None | None | None | None | Zn(acac)2 | 0.5 | 263.61 | 170 | 107 | 72.24% | 712.1% | 87.8752 | -30.9 | - | - | - | - | - | - | - | - | - | - | - | -
PGL_1_160 |  | Glycerol | 92.09 | 3 | 0.990099 | 0.7057019 | PBS | 172 | 2 | None | None | None | None | None | None | Zn(acac)2 | 0.5 | 263.61 | 160 | 115.5 | − | − | − | -33 | - | - | - | - | - | - | - | - | - | - | - | -
PGL_2_160 |  | Glycerol | 92.09 | 3 | 1.960784 | 1.411404 | PBS | 172 | 2 | None | None | None | None | None | None | Zn(acac)2 | 0.5 | 263.61 | 160 | 113.7 | 57.74% | 876.8% | 41.66581 | -32.7 | - | - | - | - | - | - | - | - | - | - | - | -
PGL_3_160 |  | Glycerol | 92.09 | 3 | 2.912621 | 2.117106 | PBS | 172 | 2 | None | None | None | None | None | None | Zn(acac)2 | 0.5 | 263.61 | 160 | 113.8 | 63.46% | 851.2% | 51.78005 | -32.4 | - | - | - | - | - | - | - | - | - | - | - | -
PGL_4_160 |  | Glycerol | 92.09 | 3 | 3.846154 | 2.822808 | PBS | 172 | 2 | None | None | None | None | None | None | Zn(acac)2 | 0.5 | 263.61 | 160 | 113 | 66.75% | 800.8% | 62.92084 | -31.7 | - | - | - | - | - | - | - | - | - | - | - | -
PGL_5_160 |  | Glycerol | 92.09 | 3 | 4.761905 | 3.52851 | PBS | 172 | 2 | None | None | None | None | None | None | Zn(acac)2 | 0.5 | 263.61 | 160 | 110.8 | 71.36% | 772.5% | 75.28664 | -31.2 | - | - | - | - | - | - | - | - | - | - | - | -
PGL_10_160 |  | Glycerol | 92.09 | 3 | 9.090909 | 7.057019 | PBS | 172 | 2 | None | None | None | None | None | None | Zn(acac)2 | 0.5 | 263.61 | 160 | 108 | 76.29% | 653.6% | 112.0421 | -30.3 | - | - | - | - | - | - | - | - | - | - | - | -
PGL_1_150 |  | Glycerol | 92.09 | 3 | 0.990099 | 0.7057019 | PBS | 172 | 2 | None | None | None | None | None | None | Zn(acac)2 | 0.5 | 263.61 | 150 | 114.5 | - | - | - | -32.5 | - | - | - | - | - | - | - | - | - | - | - | -
PGL_2_150 |  | Glycerol | 92.09 | 3 | 1.960784 | 1.411404 | PBS | 172 | 2 | None | None | None | None | None | None | Zn(acac)2 | 0.5 | 263.61 | 150 | 115 | 61.12% | 839.9% | 49.33645 | -32.2 | 54 | 8.264354e-07 | 65 | 7.7 | - | - | - | - | - | - | - | -
PGL_3_150 |  | Glycerol | 92.09 | 3 | 2.912621 | 2.117106 | PBS | 172 | 2 | None | None | None | None | None | None | Zn(acac)2 | 0.5 | 263.61 | 150 | 113.3 | 64.93% | 793.6% | 60.71611 | -31.6 | 76 | 6.781516e-07 | 66.5 | 12.5 | - | - | - | - | - | - | - | -
PGL_4_150 |  | Glycerol | 92.09 | 3 | 3.846154 | 2.822808 | PBS | 172 | 2 | None | None | None | None | None | None | Zn(acac)2 | 0.5 | 263.61 | 150 | 112.7 | 71.49% | 753% | 78.96123 | -31.3 | 95 | 1.584873e-07 | 72.5 | 22.7 | - | - | - | - | - | - | - | -
PGL_5_150 |  | Glycerol | 92.09 | 3 | 4.761905 | 3.52851 | PBS | 172 | 2 | None | None | None | None | None | None | Zn(acac)2 | 0.5 | 263.61 | 150 | 110.7 | 73.59% | 732.1% | 87.0926 | -30.7 | 123 | 1.206597e-07 | 74.4 | 27.6 | - | - | - | - | - | - | - | -
PGL_10_150 |  | Glycerol | 92.09 | 3 | 9.090909 | 7.057019 | PBS | 172 | 2 | None | None | None | None | None | None | Zn(acac)2 | 0.5 | 263.61 | 150 | 107.2 | 78.84% | 625.5% | 128.6031 | -29.9 | 147 | 2.535266e-08 | 81 | 38 | - | - | - | - | - | - | - | -
DGEBA:succinic acid 1:0.25 |  | DGEBA | 382 | 2 | - | 0.25 | Succinic acid | 118 | 2 | None | None | None | None | None | None | Zn(acac)2 | 2.5 | 263.61 | 160 | None | - | 40.84% | 4108.681 | - | 62126.36 | 3.234975e-13 | 143.7025016 | 156 | - | - | - | - | - | - | - | -
DGEBA:succinic acid 1:0.5 |  | DGEBA | 382 | 2 | - | 0.5 | Succinic acid | 118 | 2 | None | None | None | None | None | None | Zn(acac)2 | 2.5 | 263.61 | 160 | None | - | 46.85% | 3090.297 | - | 13244.89 | 1.234731e-11 | 124.739 | 136.4 | - | - | - | - | - | - | - | -
DGEBA:succinic acid 1:0.75 |  | DGEBA | 382 | 2 | - | 0.75 | Succinic acid | 118 | 2 | None | None | None | None | None | None | Zn(acac)2 | 2.5 | 263.61 | 160 | None | - | 54.96% | 2351.318 | - | 994.3536 | 2.083141e-09 | 97.0879 | 97.5 | - | - | - | - | - | - | - | -
DGEBA:succinic acid 1:1 |  | DGEBA | 382 | 2 | - | 1 | Succinic acid | 118 | 2 | None | None | None | None | None | None | Zn(acac)2 | 2.5 | 263.61 | 160 | None | - | 64.43% | 1697.742 | - | 7135.602 | 1.233798e-10 | 113.9487 | 126.1 | - | - | - | - | - | - | - | -
DGEBA:succinic acid 1:0.25 |  | DGEBA | 382 | 2 | - | 0.25 | Succinic acid | 118 | 2 | None | None | None | None | None | None | Sn(Oct)2 | 2.5 | 405.12 | 160 | None | - | 37.54% | 4761.876 | 120.3 | 35245.07688 | 1.520523e-12 | 136.8584 | 151.9 | - | - | - | - | - | - | - | -
DGEBA:succinic acid 1:0.5 |  | DGEBA | 382 | 2 | - | 0.5 | Succinic acid | 118 | 2 | None | None | None | None | None | None | Sn(Oct)2 | 2.5 | 405.12 | 160 | None | - | 44.43% | 3609.432 | - | 7225.11954 | 2.430298e-10 | 112.6475 | 129.5 | - | - | - | - | - | - | - | -
DGEBA:succinic acid 1:0.75 |  | DGEBA | 382 | 2 | - | 0.75 | Succinic acid | 118 | 2 | None | None | None | None | None | None | Sn(Oct)2 | 2.5 | 405.12 | 160 | None | - | 53.45% | 2668.697 | 107.6 | 606.53853 | 1.331914e-08 | 89.10791 | 88.4 | - | - | - | - | - | - | - | -
DGEBA:succinic acid 1:1 |  | DGEBA | 382 | 2 | - | 1 | Succinic acid | 118 | 2 | None | None | None | None | None | None | Sn(Oct)2 | 2.5 | 405.12 | 160 | None | - | 59.48% | 2031.05 | - | 3194.21297 | 4.977902e-09 | 98.74024 | 114.6 | - | - | - | - | - | - | - | -
DGEBA:succinic acid 1:0.75 |  | DGEBA | 382 | 2 | - | 0.75 | Succinic acid | 118 | 2 | None | None | None | None | None | None | None | 0 | - | 160 | None | - | 74.04% | 1015.855 | - | - | - | - | None | - | - | - | - | - | - | - | -
DGEBA:succinic acid 1:0.75 |  | DGEBA | 382 | 2 | - | 0.75 | Succinic acid | 118 | 2 | None | None | None | None | None | None | Sn(Oct)2 | 0.5 | 405.12 | 160 | None | - | 72.4% | 1136.718 | - | - | - | - | 118.5 | - | - | - | - | - | - | - | -
DGEBA:succinic acid 1:0.75 |  | DGEBA | 382 | 2 | - | 0.75 | Succinic acid | 118 | 2 | None | None | None | None | None | None | Sn(Oct)2 | 1.25 | 405.12 | 160 | None | - | 68.17% | 1527.635 | - | - | - | - | 110.2 | - | - | - | - | - | - | - | -
C13_2 | https://pubs.rsc.org/en/content/articlelanding/2019/py/c8py01156g | Glycerol | 92.09 | 3 | 13 | - | PBT | 202 | 2 | None | None | None | None | None | None | Zn(acac)2 | 1 | 263.61 | 180 | 201 | - | - | - | 80 | - | 6.36e-12 | 152 |  | - | - | - | - | - | - | - | -
C13_02 |  | Glycerol | 92.09 | 3 | 13 | - | PBT | 202 | 2 | None | None | None | None | None | None | Zn(acac)2 | 0.1 | 263.61 | 180 | 214 | - | - | - | 66 | 1.63 | 6.98e-13 | 167 | - | - | - | - | - | - | - | - | -
C13_005 |  | Glycerol | 92.09 | 3 | 13 | - | PBT | 202 | 2 | None | None | None | None | None | None | Zn(acac)2 | 0.025 | 263.61 | 180 | 215 | - | - | - | 69 | - | 1.27e-17 | 202 | - | - | - | - | - | - | - | - | -
C130 |  | Glycerol | 92.09 | 3 | 13 | - | PBT | 202 | 2 | None | None | None | None | None | None | Zn(acac)2 | 0 | 263.61 | 180 | 217 | - | - | - | 62 | - | 9.78e-13 | 172 | - | - | - | - | - | - | - | - | -
C6_01 |  | Glycerol | 92.09 | 3 | 6 | - | PBT | 202 | 2 | None | None | None | None | None | None | Zn(acac)2 | 0.05 | 263.61 | 180 | 218 | - | - | - | 64 | 1.74 | 4.66e-10 | 137 | - | - | - | - | - | - | - | - | -
C3_005 |  | Glycerol | 92.09 | 3 | 3 | - | PBT | 202 | 2 | None | None | None | None | None | None | Zn(acac)2 | 0.025 | 263.61 | 180 | 222 | - | - | - | 59 | 1.57 | 1.01e-14 | 167 | - | - | - | - | - | - | - | - | -
C1_002 |  | Glycerol | 92.09 | 3 | 1 | - | PBT | 202 | 2 | None | None | None | None | None | None | Zn(acac)2 | 0.01 | 263.61 | 180 | 222 | - | - | - | 59 | - | - | - | - | - | - | - | - | - | - | - | -
ZNPAM/ER1 | https://pubs.acs.org/doi/10.1021/acs.iecr.9b00090 | DGEBA | 340.4 | 2 | - | 1 | Sebasic acid | 202 | 2 | None | None | None | None | None | None | Zn-PAM | 0.9409722 | 288 | 140 | None | - | - | 337 | 41.9 | 1385 | - | - | 170.72 | 584 | 26 | - | - | - | - | - | -
ZNPAM/ER25 |  | DGEBA | 340.4 | 2 | - | 1 | Sebasic acid | 202 | 2 | None | None | None | None | None | None | Zn-PAM | 2.352431 | 288 | 140 | None | - | - | 464 | 42 | 1318 | 1.263769e-05 | 68 | 170.71 | 597 | 28 | - | - | - | - | - | -
ZNPAM/ER5 |  | DGEBA | 340.4 | 2 | - | 1 | Sebasic acid | 202 | 2 | None | None | None | None | None | None | Zn-PAM | 4.704861 | 288 | 140 | None | - | - | 496 | 42.9 | 1532 | - | - | 172.75 | 614 | 33 | - | - | - | - | - | -
ZNPAM/ER75 |  | DGEBA | 340.4 | 2 | - | 1 | Sebasic acid | 202 | 2 | None | None | None | None | None | None | Zn-PAM | 7.057292 | 288 | 140 | None | - | - | 622 | 44.9 | 1720 | - | - | 181.82 | 622 | 45 | - | - | - | - | - | -
ZNPAM/ER10 |  | DGEBA | 340.4 | 2 | - | 1 | Sebasic acid | 202 | 2 | None | None | None | None | None | None | Zn-PAM | 9.409722 | 288 | 140 | None | - | - | 710 | 47 | 1833 | - | - | 184.4 | 631 | 45 | - | - | - | - | - | -
ZNOAC/ER062 |  | DGEBA | 340.4 | 2 | - | 1 | Sebasic acid | 202 | 2 | None | None | None | None | None | None | Zn(OAc)2 | 0.75 | 183.48 | 140 | None | - | - | 377 | 37.2 | 1421 | 8.92545e-09 | 95 | 172 | 521 | 35 | - | - | - | - | - | -
TBD/ER04 |  | DGEBA | 340.4 | 2 | - | 1 | Sebasic acid | 202 | 2 | None | None | None | None | None | None | TBD | 0.75 | 139.2 | 140 | None | - | - | 365 | 39.1 | 2017 | 2.510796e-07 | 84 | 172 | 566 | 39 | - | - | - | - | - | -
ER |  | DGEBA | 340.4 | 2 | - | 1 | Sebasic acid | 202 | 2 | None | None | None | None | None | None | None | 0 | - | 140 | None | - | - | 259 | 37 | - | - | - | - | 520 | 22 | - | - | - | - | - | -
PD15 | https://pubs.acs.org/doi/10.1021/acsapm.0c00016?ref=pdf | DEM | 160.17 | 2 | 24.53386 | 1.5 | poly(hydroxyethyl acrylate) | 130 | 1 | None | None | None | None | None | None | - | - | - | 150 | None | - | 79.3% | 2400 | 128 | 1359 | 2.005726e-11 | 112 | - | 609 | 33 | - | 29.7 | - | - | - | -
PD2 |  | DEM | 160.17 | 2 | 19.56067 | 2 | poly(hydroxyethyl acrylate) | 130 | 1 | None | None | None | None | None | None | - | - | - | 150 | None | - | 81.8% | 1000 | 125 | 1279 | 5.886878e-11 | 108 | - | 513 | 25.4 | - | 24.4 | - | - | - | -
PD3 |  | DEM | 160.17 | 2 | 13.9821 | 3 | poly(hydroxyethyl acrylate) | 130 | 1 | None | None | None | None | None | None | - | - | - | 150 | None | - | 99.2% | 600 | 118 | 1102 | 8.957304e-11 | 106 | - | 467 | 19.2 | - | 17 | - | - | - | -
PD6 |  | DEM | 160.17 | 2 | 7.46089 | 6 | poly(hydroxyethyl acrylate) | 130 | 1 | None | None | None | None | None | None | - | - | - | 150 | None | - | 149.9% | 200 | 114 | - | - | - | - | 183 | 11.3 | - | 9.5 | - | - | - | -
PD15C |  | DEM | 160.17 | 2 | 24.53386 | 1.5 | poly(hydroxyethyl acrylate) | 130 | 1 | None | None | None | None | None | None | Sn(Oct)2 | 2.5 | 405.12 | 150 | None | - | 98.1% | 1100 | 121 | 450 | 2.919023e-08 | 82.5 | - | 602 | 30.2 | - | - | - | - | - | -
PD2C |  | DEM | 160.17 | 2 | 19.56067 | 2 | poly(hydroxyethyl acrylate) | 130 | 1 | None | None | None | None | None | None | Sn(Oct)2 | 2.5 | 405.12 | 150 | None | - | 116.3% | 600 | 119 | - | - | - | - | 499 | 23.3 | - | - | - | - | - | -
PD3C |  | DEM | 160.17 | 2 | 13.9821 | 3 | poly(hydroxyethyl acrylate) | 130 | 1 | None | None | None | None | None | None | Sn(Oct)2 | 2.5 | 405.12 | 150 | None | - | 138.9% | 300 | 115 | - | - | - | - | 417 | 17 | - | - | - | - | - | -
PD6C |  | DEM | 160.17 | 2 | 7.46089 | 6 | poly(hydroxyethyl acrylate) | 130 | 1 | None | None | None | None | None | None | Sn(Oct)2 | 2.5 | 405.12 | 150 | None | - | 193% | 200 | 110 | - | - | - | - | 133 | 10.5 | - | - | - | - | - | -
DGOA025ZN | https://www.mdpi.com/2073-4360/12/5/1148 | Glutaric anhydride | 114.1 | 1 | - | 0.25 | 3-DGOA | 216 | 3 | None | None | None | None | None | None | Zn(acac)2 | 5 | 263.61 | 100 | None | - | - | - | 120 | 1180 | 0.002858844 | 53 | 113 | - | - | - | - | - | - | - | -
DGOA05ZN |  | Glutaric anhydride | 114.1 | 1 | - | 0.5 | 3-DGOA | 216 | 3 | None | None | None | None | None | None | Zn(acac)2 | 5 | 263.61 | 100 | None | - | - | - | 112 | 1500 | 9.075712e-07 | 87 | 190 | - | - | - | - | - | - | - | -
DGOA05 |  | Glutaric anhydride | 114.1 | 1 | - | 0.5 | 3-DGOA | 216 | 3 | None | None | None | None | None | None | None | None | None | 100 | None | - | - | - | 125 | - | - | 154 | 241 | - | - | - | - | - | - | - | -
DGA025ZN |  | Glutaric anhydride | 114.1 | 1 | - | 0.25 | 4-DGA | 250 | 4 | None | None | None | None | None | None | Zn(acac)2 | 5 | 263.61 | 100 | None | - | - | - | 122 | 1850 | 3.206317e-09 | 111 | 188 | - | - | - | - | - | - | - | -
DGA05ZN |  | Glutaric anhydride | 114.1 | 1 | - | 0.5 | 4-DGA | 250 | 4 | None | None | None | None | None | None | Zn(acac)2 | 5 | 263.61 | 100 | None | - | - | - | 130 | 10200 | 1.851323e-13 | 158 | 227 | - | - | - | - | - | - | - | -
DGA05 |  | Glutaric anhydride | 114.1 | 1 | - | 0.5 | 4-DGA | 250 | 4 | None | None | None | None | None | None | None | None | None | 100 | None | - | - | - | 140 | - | - | 161 | 238 | - | - | - | - | - | - | - | -
CL-PE-1 | https://pubs.acs.org/doi/10.1021/acs.macromol.9b01896 | 1,4-butanediol diglycidyl ether | 202.25 | 2 | - | 1,0:0:1,0 | butyl glycidyl ether | 130.18 | 1 | Pe-COOH | 532.6 | 1 | None | None | None | Zn(OAc)2 | 20 | 183.48 | 120 | 180 | - | - | - | -45 | 1153 | 1.039661e-13 | 133 | - | 2.17 | - | - | - | - | - | - | -
CL-PE-075 |  | 1,4-butanediol diglycidyl ether | 202.25 | 2 | - | 1,0:0,75:0,25 | butyl glycidyl ether | 130.18 | 1 | Pe-COOH | 532.6 | 1 | None | None | None | Zn(OAc)2 | 20 | 183.48 | 120 | 180 | - | - | - | -46 | 1597 | 1.98578e-17 | 165 | - | 1.56 | - | - | - | - | - | - | -
CL-PE-05 |  | 1,4-butanediol diglycidyl ether | 202.25 | 2 | - | 1,0:0,5:0,5 | butyl glycidyl ether | 130.18 | 1 | Pe-COOH | 532.6 | 1 | None | None | None | Zn(OAc)2 | 20 | 183.48 | 120 | 180 | - | - | - | -47.2 | 1840 | 1.733027e-17 | 166 | - | 0.84 | - | - | - | - | - | - | -
N5 | https://pubs.rsc.org/en/content/articlelanding/2020/mh/c9mh01062a | tris(2-aminoethyl)amine | 146.23 | 3 | - | 0.952381 | Bis-polypropylene400 glycol acetoacetate | 564 | 3 | None | None | None | None | None | None | None | None | None | 80 | - | - | 202% | 610 | - | 103 | 4.883957e-07 | 69 | 46 | - | - | - | - | - | - | - | -
N5H03 |  | tris(2-aminoethyl)amine | 146.23 | 3 | - | 0.952381 | Bis-polypropylene400 glycol acetoacetate | 564 | 3 | None | None | None | None | None | None | para-toluene sulfonic acid | 0.3 | 190.22 | 80 | - | - | 225% | - | - | 56 | 6.382102e-11 | 99 | 48 | - | - | - | - | - | - | - | -
N5H15 |  | tris(2-aminoethyl)amine | 146.23 | 3 | - | 0.952381 | Bis-polypropylene400 glycol acetoacetate | 564 | 3 | None | None | None | None | None | None | para-toluene sulfonic acid | 1.5 | 190.22 | 80 | - | - | 272% | - | - | 11 | 4.639493e-10 | 86 | 16 | - | - | - | - | - | - | - | -
N5H6 |  | tris(2-aminoethyl)amine | 146.23 | 3 | - | 0.952381 | Bis-polypropylene400 glycol acetoacetate | 564 | 3 | None | None | None | None | None | None | para-toluene sulfonic acid | 6 | 190.22 | 80 | - | - | 316% | - | - | 0.9 | 3.502913e-10 | 78 | -17 | - | - | - | - | - | - | - | -
N10 |  | tris(2-aminoethyl)amine | 146.23 | 3 | - | 0.9090909 | Bis-polypropylene400 glycol acetoacetate | 564 | 3 | None | None | None | None | None | None | None | None | None | 80 | - | - | 233% | - | - | 41 | 3.671864e-08 | 75 | 37 | - | - | - | - | - | - | - | -
N10H3 |  | tris(2-aminoethyl)amine | 146.23 | 3 | - | 0.9090909 | Bis-polypropylene400 glycol acetoacetate | 564 | 3 | None | None | None | None | None | None | para-toluene sulfonic acid | 3 | 190.22 | 80 | - | - | 356% | - | - | 2.2 | 4.912837e-10 | 80 | 0 | - | - | - | - | - | - | - | -
N15 |  | tris(2-aminoethyl)amine | 146.23 | 3 | - | 0.8695652 | Bis-polypropylene400 glycol acetoacetate | 564 | 3 | None | None | None | None | None | None | None | None | None | 80 | - | - | 262% | - | - | 16 | 1.552794e-09 | 83 | 32 | - | - | - | - | - | - | - | -
N15H45 |  | tris(2-aminoethyl)amine | 146.23 | 3 | - | 0.8695652 | Bis-polypropylene400 glycol acetoacetate | 564 | 3 | None | None | None | None | None | None | para-toluene sulfonic acid | 4.5 | 190.22 | 80 | - | - | 172% | - | - | 0.8 | 3.113701e-10 | 78 | -12 | - | - | - | - | - | - | - | -
N20 |  | tris(2-aminoethyl)amine | 146.23 | 3 | - | 0.8333333 | Bis-polypropylene400 glycol acetoacetate | 564 | 3 | None | None | None | None | None | None | None | None | None | 80 | - | - | 280% | - | - | 10 | 4.952903e-12 | 102 | 42 | - | - | - | - | - | - | - | -
N20H15 |  | tris(2-aminoethyl)amine | 146.23 | 3 | - | 0.8333333 | Bis-polypropylene400 glycol acetoacetate | 564 | 3 | None | None | None | None | None | None | para-toluene sulfonic acid | 1.5 | 190.22 | 80 | - | - | 161% | - | - | 1 | 3.892126e-10 | 78 | -8 | - | - | - | - | - | - | - | -
N20H6 |  | tris(2-aminoethyl)amine | 146.23 | 3 | - | 0.8333333 | Bis-polypropylene400 glycol acetoacetate | 564 | 3 | None | None | None | None | None | None | para-toluene sulfonic acid | 6 | 190.22 | 80 | - | - | 210% | 340 | - | 0.3 | 1.0775e-09 | 70 | -17 | - | - | - | - | - | - | - | -
N40 |  | tris(2-aminoethyl)amine | 146.23 | 3 | - | 0.7142857 | Bis-polypropylene400 glycol acetoacetate | 564 | 3 | None | None | None | None | None | None | None | None | None | 80 | - | - | 716% | - | - | 2 | 1.356732e-09 | 76 | -9 | - | - | - | - | - | - | - | -
PP1 | https://pubs.rsc.org/en/content/articlelanding/2020/ta/d0ta07339c | DGEBA | 340.4 | 2 | - | 0 | Maleic anhydride | 98.06 | 2 | PP | 42 | None | None | None | None | Zn(acac)2 | 0.084 | 263.61 | 180 | 166 | 0% | - | - | - | - | - | - | - | - | - | - | - | - | - | - | -
PP2 |  | DGEBA | 340.4 | 2 | - | 0.8333333 | Maleic anhydride | 98.06 | 2 | PP | 42 | None | None | None | None | Zn(acac)2 | 0.088 | 263.61 | 180 | 164 | 42% | - | - | - | - | - | - | - | - | - | - | - | - | - | - | -
PP3 |  | DGEBA | 340.4 | 2 | - | 0.6666667 | Maleic anhydride | 98.06 | 2 | PP | 42 | None | None | None | None | Zn(acac)2 | 0.088 | 263.61 | 180 | 162 | 48% | - | - | - | - | - | - | - | - | - | - | - | - | - | - | -
PP4 |  | DGEBA | 340.4 | 2 | - | 0.5882353 | Maleic anhydride | 98.06 | 2 | PP | 42 | None | None | None | None | Zn(acac)2 | 0.088 | 263.61 | 180 | 162 | 58% | - | - | - | 2500 | 1.816942e-10 | 124 | - | - | - | - | - | - | - | - | -
PP5 |  | DGEBA | 340.4 | 2 | - | 0.5555556 | Maleic anhydride | 98.06 | 2 | PP | 42 | None | None | None | None | Zn(acac)2 | 0.088 | 263.61 | 180 | 163 | 52% | - | - | - | - | - | - | - | - | - | - | - | - | - | - | -
PP6 |  | DGEBA | 340.4 | 2 | - | 0.5263158 | Maleic anhydride | 98.06 | 2 | PP | 42 | None | None | None | None | Zn(acac)2 | 0.088 | 263.61 | 180 | 162 | 46% | - | - | - | - | - | - | - | - | - | - | - | - | - | - | -
PPB1 |  | DGEBA | 340.4 | 2 | - | 0 | Maleic anhydride | 98.06 | 2 | Pprec | 42 | None | None | None | None | Zn(acac)2 | 0.084 | 263.61 | 180 | 149 | 0% | - | - | - | - | - | - | - | - | - | - | - | - | - | - | -
PPB2 |  | DGEBA | 340.4 | 2 | - | 0.5882353 | Maleic anhydride | 98.06 | 2 | PPrec | 42 | None | None | None | None | Zn(acac)2 | 0.088 | 263.61 | 180 | 150 | 54% | - | - | - | - | - | - | - | - | - | - | - | - | - | - | -
PEP1 |  | DGEBA | 340.4 | 2 | - | 0 | Maleic anhydride | 98.06 | 2 | HDPE | 28 | None | None | None | None | Zn(acac)2 | 0.056 | 263.61 | 180 | 133 | 0% | - | - | - | - | - | - | - | - | - | - | - | - | - | - | -
PEP2 |  | DGEBA | 340.4 | 2 | - | 0.5882353 | Maleic anhydride | 98.06 | 2 | HDPE | 28 | None | None | None | None | Zn(acac)2 | 0.059 | 263.61 | 180 | 129 | 66% | - | - | - | - | - | - | - | - | - | - | - | - | - | - | -
VESOV05 | https://pubs.acs.org/doi/10.1021/acssuschemeng.0c05727?ref=pdf | VSB | 466.5 | 2 | - | 0.5 | Epoxidized soybean oil | 975 | 4.1 | None | None | None | None | None | None | DMI | 1.5 | 93.16 | 190 | - | 88.6% | - | 163.6 | 30 | 908 | - | - | - | 9.2 | 6.8 | - | - | - | - | - | -
VESOV06 |  | VSB | 466.5 | 2 | - | 0.6 | Epoxidized soybean oil | 975 | 4.1 | None | None | None | None | None | None | DMI | 1.5 | 93.16 | 190 | - | 88.8% | - | 421.8 | 43.1 | 138 | - | - | - | 83.5 | 13.7 | - | - | - | - | - | -
VESOV07 |  | VSB | 466.5 | 2 | - | 0.7 | Epoxidized soybean oil | 975 | 4.1 | None | None | None | None | None | None | DMI | 1.5 | 93.16 | 190 | - | 90.8% | - | 487.2 | 50.5 | 94 | 0.003144012 | 39.67 | - | 317.4 | 18.7 | - | 15.5 |  | 18 |  | 19.3
VESOV08 |  | VSB | 466.5 | 2 | - | 0.8 | Epoxidized soybean oil | 975 | 4.1 | None | None | None | None | None | None | DMI | 1.5 | 93.16 | 190 | - | 89.8% | - | 459 | 56.7 | 45 | - | - | - | 563.8 | 24.7 | - | - | - | - | - | -
VESOV09 |  | VSB | 466.5 | 2 | - | 0.9 | Epoxidized soybean oil | 975 | 4.1 | None | None | None | None | None | None | DMI | 1.5 | 93.16 | 190 | - | 88.3% | - | 390.8 | 63.6 | 24 | - | - | - | 799.7 | 30.1 | - | - | - | - | - | -
VESOV10 |  | VSB | 466.5 | 2 | - | 1 | Epoxidized soybean oil | 975 | 4.1 | None | None | None | None | None | None | DMI | 1.5 | 93.16 | 190 | - | 83.7% | - | 296.8 | 66 | 9.8 | - | - | - | 1016.7 | 37.4 | - | - | - | - | - | -
DHESO07 |  | DHM | 320.25 | 6 | - | 0.7 | Epoxidized soybean oil | 975 | 4.1 | None | None | None | None | None | None | DMI | 1.5 | 93.16 | 190 | - | 90.7% | - | 79.1 | 19 | - | - | - | - | 2.2 | 2.8 | - | - | - | - | - | -
H1/TA20 | https://pubs.rsc.org/en/content/articlelanding/2018/ra/c8ra03874k | Tannic acid | 1701.2 | 5 | - | 0.8 | Epoxidized soybean oil | 975 | 4 | None | None | None | None | None | None | None | None | None | 180 | - | - | - | 626 | 54 | - | - | - | - | 181 | 14.7 | - | - | - | - | - | -
H1/TA23 |  | Tannic acid | 1701.2 | 5 | - | 1 | Epoxidized soybean oil | 975 | 4 | None | None | None | None | None | None | None | None | None | 180 | - | - | - | 569 | 62 | - | - | - | - | 376 | 19.6 | - | - | - | - | - | -
H1/T26 |  | Tannic acid | 1701.2 | 5 | - | 1.2 | Epoxidized soybean oil | 975 | 4 | None | None | None | None | None | None | None | None | None | 180 | - | - | - | 444 | 63 | - | - | - | - | 434 | 23 | - | - | - | - | - | -
H1/TA29 |  | Tannic acid | 1701.2 | 5 | - | 1.4 | Epoxidized soybean oil | 975 | 4 | None | None | None | None | None | None | None | None | None | 180 | - | - | - | 203 | 57 | - | - | - | - | 450 | 21.1 | - | - | - | - | - | -
CR-40 | https://www.sciencedirect.com/science/article/pii/S2352492821008035?via%3Dihub | 3-DGOA | 277.31 | 3 | - | 0.85 | 1,4-butanediol diglycidyl ether | 202.25 | 2 | IH | 304.5 | 3 | None | None | None | 2,4,6-Tris(dimethyl aminomethyl) phenol | 0.091 | 265.39 | 90 | - | - | - | 9240 | 108 | 8058 | 0.01858626 | 45 | 53 | 1660 | 65.37 | 1958 | 60.68 | 2016 | 58.64 | 2199 | 55.17
CR-60 |  | 3-DGOA | 277.31 | 3 | - | 0.9 | 1,4-butanediol diglycidyl ether | 202.25 | 2 | IH | 304.5 | 3 | None | None | None | 2,4,6-Tris(dimethyl aminomethyl) phenol | 0.089 | 265.39 | 90 | - | - | - | 10170 | 132 | 16224 | 0.006630068 | 51 | 79 | 2198 | 73.18 | 2469 | 65.9 | 2659 | 62.75 | 2752 | 60.26
CR-80 |  | 3-DGOA | 277.31 | 3 | - | 0.96 | 1,4-butanediol diglycidyl ether | 202.25 | 2 | IH | 304.5 | 3 | None | None | None | 2,4,6-Tris(dimethyl aminomethyl) phenol | 0.087 | 265.39 | 90 | - | - | - | 11020 | 158 | 53868 | 0.01236392 | 53 | 100 | 2611 | 81.19 | 3121 | 71.77 | 3216 | 68.49 | 3356 | 64.77
CR-100 |  | 3-DGOA | 277.31 | 3 | - | 1.02 | 1,4-butanediol diglycidyl ether | 202.25 | 2 | IH | 304.5 | 3 | None | None | None | 2,4,6-Tris(dimethyl aminomethyl) phenol | 0.076 | 265.39 | 90 | - | - | - | 11990 | 184 | 178860 | 0.0001282299 | 73 | 132 | 3512 | 92 | 3900 | 78.77 | 4097 | 74.96 | 4301 | 69.24
CHDA100_SN0 | https://pubs.acs.org/doi/10.1021/acs.macromol.1c00861?ref=pdf | DGEBA | 343 | 4 | - | 1 | 1,4 cyclohexane dicarboxylic acid | 172.18 | 2 | None | None | None | None | None | None | Monobutyltin Oxide | 0 | 208.83 | 145 | - | - | 82% | - | 85 | - | - | - | - | - | - | - | - | - | - | - | -
CHDA100_SN1 |  | DGEBA | 343 | 4 | - | 1 | 1,4 cyclohexane dicarboxylic acid | 172.18 | 2 | None | None | None | None | None | None | Monobutyltin Oxide | 1 | 208.83 | 145 | - | - | 94% | - | 84.1 | 5375 | 7.971101e-07 | 89 | 111 | - | - | - | - | - | - | - | -
CHDA100_SN5 |  | DGEBA | 343 | 4 | - | 1 | 1,4 cyclohexane dicarboxylic acid | 172.18 | 2 | None | None | None | None | None | None | Monobutyltin Oxide | 5 | 208.83 | 145 | - | - | 87% | - | 90 | 1334 | 2.006162e-08 | 98 | 100 | 2800 | 60 | - | - | - | - | - | -
CHDA100_SN10 |  | DGEBA | 343 | 4 | - | 1 | 1,4 cyclohexane dicarboxylic acid | 172.18 | 2 | None | None | None | None | None | None | Monobutyltin Oxide | 10 | 208.83 | 145 | - | - | 84% | - | 86.5 | 880 | 1.026257e-08 | 99 | 97 | - | - | - | - | - | - | - | -
CHDA90_SN5 |  | DGEBA | 343 | 4 | - | 0.9 | 1,4 cyclohexane dicarboxylic acid | 172.18 | 2 | None | None | None | None | None | None | Monobutyltin Oxide | 5 | 208.83 | 145 | - | - | 86% | - | 95.3 | 400 | 7.146069e-08 | 92 | 95 | 2600 | 63.5 | - | - | - | - | - | -
CHDA75_SN5 |  | DGEBA | 343 | 4 | - | 0.75 | 1,4 cyclohexane dicarboxylic acid | 172.18 | 2 | None | None | None | None | None | None | Monobutyltin Oxide | 5 | 208.83 | 145 | - | - | 80% | - | 98.5 | 890 | 2.590062e-07 | 90 | 102 | 2700 | 62.1 | - | - | - | - | - | -
CHDA60_SN5 |  | DGEBA | 343 | 4 | - | 0.6 | 1,4 cyclohexane dicarboxylic acid | 172.18 | 2 | None | None | None | None | None | None | Monobutyltin Oxide | 5 | 208.83 | 145 | - | - | 58% | - | 121.3 | 5335 | 1.180119e-08 | 110 | 140 | 2400 | 61.8 | - | - | - | - | - | -
CHDA50_SN5 |  | DGEBA | 343 | 4 | - | 0.5 | 1,4 cyclohexane dicarboxylic acid | 172.18 | 2 | None | None | None | None | None | None | Monobutyltin Oxide | 5 | 208.83 | 145 | - | - | 48% | - | 131.1 | 16275 | 6.330598e-11 | 136 | 170 | 2400 | 59.5 | - | - | - | - | - | -
V1 | https://pubs.rsc.org/en/content/articlelanding/2021/gc/d1gc01274f | DGEAC | 298.29 | 2 | - | 1 | Glycyrrhizic acid | 822.93 | 4 | Sebacic acid | 202 | 2 | None | None | None | TBD | 5 | 139.2 | 120 | - | 90% | 74% | - | 31 | 375 | 8.462073e-10 | 101 | 73 | 2.37 | 0.56 | - | - | - | - | - | -
V2 |  | DGEAC | 298.29 | 2 | - | 1 | Glycyrrhizic acid | 822.93 | 4 | Sebacic acid | 202 | 2 | None | None | None | TBD | 5 | 139.2 | 120 | - | 92% | 71% | - | 41 | 249 | 5.660606e-09 | 92.3 | 54 | 2.68 | 0.55 | - | - | - | - | - | -
V3 |  | DGEAC | 298.29 | 2 | - | 1 | Glycyrrhizic acid | 822.93 | 4 | Sebacic acid | 202 | 2 | None | None | None | TBD | 5 | 139.2 | 120 | - | 90% | 63% | - | 46 | 175 | 1.79376e-09 | 95.3 | 52 | 17.2 | 0.63 | - | - | - | - | - | -
V4 |  | DGEAC | 298.29 | 2 | - | 1 | Glycyrrhizic acid | 822.93 | 4 | Sebacic acid | 202 | 2 | None | None | None | TBD | 5 | 139.2 | 120 | - | 94% | 60% | - | 61 | 130 | 1.44299e-09 | 95 | 42 | 147.67 | 2.52 | 83.81 | 1.48 | 131.96 | 2.44 | - | -
V5 |  | DGEAC | 298.29 | 2 | - | 1 | Glycyrrhizic acid | 822.93 | 4 | Sebacic acid | 202 | 2 | None | None | None | TBD | 5 | 139.2 | 120 | - | 99% | 61% | - | 89 | 197 | 7.821425e-09 | 90.2 | 49 | 542.26 | 11.28 | - | - | - | - | - | -
PBS | https://onlinelibrary.wiley.com/doi/10.1002/app.51010 | DGEBA | 340.4 | 2 | 0 | - | PBS | 172 | 2 | None | None | None | None | None | None | Zn(OAc)2 | 0 | 219.5 | 180 | 108.4 | 0% | - | - | -40.9 | - | - | - | - | - | 7.11 | - | - | - | - | - | -
PBSV05 |  | DGEBA | 340.4 | 2 | 0.4847239 | - | PBS | 172 | 2 | None | None | None | None | None | None | Zn(OAc)2 | 0.03579564 | 220.5 | 180 | - | 6.3% | - | - | - | - | - | - | - | - | - | - | - | - | - | - | -
PBSV1 |  | DGEBA | 340.4 | 2 | 0.9694477 | - | PBS | 172 | 2 | None | None | None | None | None | None | Zn(OAc)2 | 0.03579564 | 219.5 | 180 | 109.7 | 37.4% | - | - | -40.5 | - | - | - | - | - | - | - | - | - | - | - | -
PBSV2 |  | DGEBA | 340.4 | 2 | 1.938895 | - | PBS | 172 | 2 | None | None | None | None | None | None | Zn(OAc)2 | 0.03579564 | 219.5 | 180 | 109.7 | 88.5% | - | - | -39.6 | - | - | - | - | - | - | - | - | - | - | - | -
PBSV3 |  | DGEBA | 340.4 | 2 | 2.908343 | - | PBS | 172 | 2 | None | None | None | None | None | None | Zn(OAc)2 | 0.03579564 | 219.5 | 180 | 107.6 | 88.9% | - | - | -37.2 | - | - | - | - | - | - | - | - | - | - | - | -
PBSV4 |  | DGEBA | 340.4 | 2 | 3.877791 | - | PBS | 172 | 2 | None | None | None | None | None | None | Zn(OAc)2 | 0.03579564 | 219.5 | 180 | 108.6 | 87.6% | - | - | -37.4 | - | - | - | - | - | 16.13 | - | 16.32 | - | 16.31 | - | 15.13
TRI0 | https://onlinelibrary.wiley.com/doi/10.1002/app.50904 | tris(4-hydroxyphenyl)methane triglycidyl ether | 460.5 | 3 | 0 | - | Glutaric acid | 132.1 | 2 | Epoxidized sunflower oil | 960 | 2 | None | None | None | None | None | None | 180 | - | - | - | 2300 | 6 | - | - | - | - | 1 | - | - | - | - | - | - | -
TRI20 |  | tris(4-hydroxyphenyl)methane triglycidyl ether | 460.5 | 3 | 20 | - | Glutaric acid | 132.1 | 2 | Epoxidized sunflower oil | 960 | 2 | None | None | None | None | None | None | 180 | - | - | - | 6600 | 16 | - | - | - | - | 3 | - | - | - | - | - | - | -
TRI40 |  | tris(4-hydroxyphenyl)methane triglycidyl ether | 460.5 | 3 | 40 | - | Glutaric acid | 132.1 | 2 | Epoxidized sunflower oil | 960 | 2 | None | None | None | None | None | None | 180 | - | - | - | 12900 | 34 | - | - | - | - | 5.5 | - | - | - | - | - | - | -
TRI60 |  | tris(4-hydroxyphenyl)methane triglycidyl ether | 460.5 | 3 | 60 | - | Glutaric acid | 132.1 | 2 | Epoxidized sunflower oil | 960 | 2 | None | None | None | None | None | None | 180 | - | - | - | 15600 | 59 | - | - | - | - | 320 | - | - | - | - | - | - | -
TRI80 |  | tris(4-hydroxyphenyl)methane triglycidyl ether | 460.5 | 3 | 80 | - | Glutaric acid | 132.1 | 2 | Epoxidized sunflower oil | 960 | 2 | None | None | None | None | None | None | 180 | - | - | - | 36500 | 102 | - | - | - | - | 650 | - | - | - | - | - | - | -
EPO60 |  | 3,4-epoxycyclohexylmethyl-3'-4'-epoxycyclohexane-carboxylate | 252.3 | 2 | 60 | - | Glutaric acid | 132.1 | 2 | Epoxidized sunflower oil | 960 | 2 | None | None | None | None | None | None | 180 | - | - | - | 5800 | 27 | - | - | - | - | 3 | - | - | - | - | - | - | -
DGEBA60 |  | DGEBA | 340.4 | 2 | 60 | - | Glutaric acid | 132.1 | 2 | Epoxidized sunflower oil | 960 | 2 | None | None | None | None | None | None | 180 | - | - | - | 9400 | 28 | - | - | - | - | 2.8 | - | - | - | - | - | - | -
G/D-0/1 | https://www.sciencedirect.com/science/article/pii/S0926669021003472?via%3Dihub | Dodecanedioic acid | 230.3 | 2 | - | 1 | GEL | 294.1176 | 1 | DGEBA | 340.4 | 2 | None | None | None | Zn(acac)2 | 5 | 263.61 | 120 | - | 60% | 43.9% | - | 36.5 | - | - | - | - | 32.4 | 4.9 | - | - | - | - | - | -
G/D-1/8 |  | Dodecanedioic acid | 230.3 | 2 | - | 1 | GEL | 294.1176 | 1 | DGEBA | 340.4 | 2 | None | None | None | Zn(acac)2 | 5 | 263.61 | 120 | - | 72.4% | 50.2% | - | 34.5 | 2571 | - | - | - | 236.4 | 16.4 | - | 15.9 | - | 14.3992 | - | -
G/D-1/4 |  | Dodecanedioic acid | 230.3 | 2 | - | 1 | GEL | 294.1176 | 1 | DGEBA | 340.4 | 2 | None | None | None | Zn(acac)2 | 5 | 263.61 | 120 | - | 82.9% | 48.7% | - | 41 | 1570 | - | - | - | 532.9 | 22.6 | - | 20.5 | - | - | - | -
G/D-1/2 |  | Dodecanedioic acid | 230.3 | 2 | - | 1 | GEL | 294.1176 | 1 | DGEBA | 340.4 | 2 | None | None | None | Zn(acac)2 | 5 | 263.61 | 120 | - | 83.4% | 46.2% | - | 40.7 | 4374 | - | - | - | 620.1 | 26.5 | - | 22.1 | - | - | - | -
G/D-1/1 |  | Dodecanedioic acid | 230.3 | 2 | - | 1 | GEL | 294.1176 | 1 | DGEBA | 340.4 | 2 | None | None | None | Zn(acac)2 | 5 | 263.61 | 120 | - | 90% | 39.9% | - | - | - | - | - | - | 781.4 | 31.2 | - | 18.7 | - | - | - | -
G/D-2/1 |  | Dodecanedioic acid | 230.3 | 2 | - | 1 | GEL | 294.1176 | 1 | DGEBA | 340.4 | 2 | None | None | None | Zn(acac)2 | 5 | 263.61 | 120 | - | 92.1% | 37% | - | - | - | - | - | - | 806.3 | 33.8 | - | - | - | - | - | -
G/D-1/0 |  | Dodecanedioic acid | 230.3 | 2 | - | 1 | GEL | 294.1176 | 1 | DGEBA | 340.4 | 2 | None | None | None | Zn(acac)2 | 5 | 263.61 | 120 | - | 94.7% | 27.7% | - | 77.3 | - | - | - | - | 931.1 | 39.5 | - | - | - | - | - | -
G/D-1/2-DEA/PTA-2/1 |  | Dodecanedioic acid | 230.3 | 2 | - | 1 | GEL | 294.1176 | 1 | DGEBA | 340.4 | 2 | 1,2,3-propanetricarboxylic acid | 176.1 | 3 | Zn(acac)2 | 5 | 263.61 | 120 | - | 93.2% | 35.4% | - | - | - | - | - | - | 1675.5 | 38.2 | - | - | - | - | - | -
G/D-1/2-DEA/PTA-1/1 |  | Dodecanedioic acid | 230.3 | 2 | - | 1 | GEL | 294.1176 | 1 | DGEBA | 340.4 | 2 | 1,2,3-propanetricarboxylic acid | 176.1 | 3 | Zn(acac)2 | 5 | 263.61 | 120 | - | 96.5% | 29.4% | - | - | - | - | - | - | 1996.6 | 46.8 | - | - | - | - | - | -
E202 | https://pubs.acs.org/doi/10.1021/acs.macromol.1c01289?ref=pdf | 1,4- butanediol diglycidyl ether | 202 | 2 | - | 1 | 1,3,5-pentanetricarboxylic acid | 204.2 | 3 | None | None | None | None | None | None | TBD | 5 | 139.2 | 160 | - | - | - | 1101.7 | -10 | 452 | 3.1e-12 | 129.4 | 123 | - | - | - | - | - | - | - | -
E380 |  | poly(propylene glycol diglycidyl ether) | 380 | 2 | - | 1 | 1,3,5-pentanetricarboxylic acid | 204.2 | 3 | None | None | None | None | None | None | TBD | 5 | 139.2 | 160 | - | - | - | 546.5 | -29 | 3858 | 3.4e-08 | 101 | 122 | - | - | - | - | - | - | - | -
E500 |  | poly(ethylene glycol diglycidyl ether) | 500 | 2 | - | 1 | 1,3,5-pentanetricarboxylic acid | 204.2 | 3 | None | None | None | None | None | None | TBD | 5 | 139.2 | 160 | - | - | - | 479.6 | -31 | 6497 | 1.1e-06 | 88.7 | 117 | - | - | - | - | - | - | - | -
E640 |  | poly(propylene glycol diglycidyl ether) | 640 | 2 | - | 1 | 1,3,5-pentanetricarboxylic acid | 204.2 | 3 | None | None | None | None | None | None | TBD | 5 | 139.2 | 160 | - | - | - | 262.6 | -34 | 7575 | 3.7e-06 | 84.3 | 106 | - | - | - | - | - | - | - | -
E50X05 | https://www.sciencedirect.com/science/article/pii/S0014305721001865?via%3Dihub | Dimer fatty acid | 564.9 | 2 | - | 0.002171429 | ENR50 | 152 | 1 | DMI | 93.16 | None | None | None | None | Zn(OAc)2 | 9.46133 | 183.48 | 170 | - | - | - | 65 | 2.3 | - | - | - | - |  | 3.5 | - | - | - | - | - | -
E50X1 |  | Dimer fatty acid | 564.9 | 2 | - | 0.004342857 | ENR50 | 152 | 1 | DMI | 94.16 | None | None | None | None | Zn(OAc)2 | 4.700683 | 183.48 | 170 | - | - | - | 120 | 1 | - | - | - | - |  | 6 | - | - | - | - | - | -
E50X15 |  | Dimer fatty acid | 564.9 | 2 | - | 0.006514286 | ENR50 | 152 | 1 | DMI | 95.16 | None | None | None | None | Zn(OAc)2 | 3.114221 | 183.48 | 170 | - | - | - | 140 | 0.2 | 2100 | 3.704832e-07 | 86.45 | - |  | 5.5 |  | - |  | - |  | -
E50X2 |  | Dimer fatty acid | 564.9 | 2 | - | 0.008685714 | ENR50 | 152 | 1 | DMI | 96.16 | None | None | None | None | Zn(OAc)2 | 2.321295 | 183.48 | 170 | - | - | - | 150 | 0.2 | - | - | - | - |  | 3.2 | - | - | - | - | - | -
E50X3 |  | Dimer fatty acid | 564.9 | 2 | - | 0.01302857 | ENR50 | 152 | 1 | DMI | 97.16 | None | None | None | None | Zn(OAc)2 | 1.538147 | 183.48 | 170 | - | - | - | 169 | 0.8 | - | - | - | - |  | 2.8 | - | - | - | - | - | -
E50X4 |  | Dimer fatty acid | 564.9 | 2 | - | 0.01737143 | ENR50 | 152 | 1 | DMI | 98.16 | None | None | None | None | Zn(OAc)2 | 1.146716 | 183.48 | 170 | - | - | - | 210 | 2.1 | 2650 | 3.837518e-07 | 87.21 | - |  | 2.6 | - | - | - | - | - | -
E50X5 |  | Dimer fatty acid | 564.9 | 2 | - | 0.02171429 | ENR50 | 152 | 1 | DMI | 99.16 | None | None | None | None | Zn(OAc)2 | 0.9119688 | 183.48 | 170 | - | - | - | 230 | 2.6 | - | - | - | - |  | 2.2 | - | - | - | - | - | -
VITR3 | https://www.mdpi.com/2073-4360/14/12/2456 | poly(trithylene glycol sebacate) | 277.9 | 1 | - | 1.53 | poly(hydroxyethyl acrylate) | 116.1 | 1 | None | None | None | None | None | None | Zn(OAc)2 | 5 | 183.48 | 170 | 13 | - | 165% | - | - | 1182.044 | 1.378438e-10 | 109.93 | 39 | - | - | - | - | - | - | - | -
VITR4 |  | poly(trithylene glycol sebacate) | 277.9 | 1 | - | 1.53 | poly(hydroxyethyl acrylate) | 116.1 | 1 | None | None | None | None | None | None | Sn(Oct)2 | 5 | 405.12 | 120 | 12 | - | 165% | - | - | 2565.734 | 2.300996e-07 | 85.4 | 29 | - | - | - | - | - | - | - | -
PE25 | https://pubs.rsc.org/en/content/articlelanding/2022/ta/d2ta04110c | 4,4'-methylenebis(N,N-diglycidylaniline) | 422.52 | 4 | 5.49641 | 0.2283892 | PET | 192.18 | 2 | None | None | None | None | None | None | DBU | 1.980435 | 153.24 | 200 | - | 60% | - | 8.476325 | 14 | - | - | - | - | - | - | - | - | - | - | - | -
PE05 |  | 4,4'-methylenebis(N,N-diglycidylaniline) | 422.52 | 4 | 10.99282 | 0.1141946 | PET | 192.18 | 2 | None | None | None | None | None | None | DBU | 1.980538 | 154.24 | 200 | - | 80% | - | 127.1449 | 19 | - | - | - | - | - | - | - | - | - | - | - | -
PE10 |  | 4,4'-methylenebis(N,N-diglycidylaniline) | 422.52 | 4 | 21.98564 | 0.0570973 | PET | 192.18 | 2 | None | None | None | None | None | None | DBU | 1.980538 | 152.24 | 200 | - | 100% | - | 315 | 51 | 10509.13 | 5.582764e-07 | 89.3 | - | - | - | - | - | - | - | - | -
CAT0 | https://pubs.acs.org/doi/10.1021/acsapm.0c01290?ref=PDF + https://pubs.acs.org/doi/10.1021/acsomega.2c02677 | DGEBA | 340.4 | 2 | - | 1 | Sebasic acid | 202 | 2 | None | None | None | None | None | None | None | None | None | 180 | - | - | - | - | 52.9 | - | - | - | - | 1750 | - | - | - | - | - | - | -
CAT1 |  | DGEBA | 340.4 | 2 | - | 1 | Sebasic acid | 202 | 2 | None | None | None | None | None | None | TBD | 0.5 | 139.2 | 180 | - | - | - | - | 37.3 | - | - | - | 256 | 1300 | - | - | - | - | - | - | -
CAT3 |  | DGEBA | 340.4 | 2 | - | 1 | Sebasic acid | 202 | 2 | None | None | None | None | None | None | TBD | 1.5 | 139.2 | 180 | - | - | - | - | 35.1 | - | - | - | 219 | 1100 | - | - | - | - | - | - | -
CAT5 |  | DGEBA | 340.4 | 2 | - | 1 | Sebasic acid | 202 | 2 | None | None | None | None | None | None | TBD | 2.5 | 139.2 | 180 | - | - | - | - | 35.6 | - | - | - | 204 | 1100 | - | - | - | - | - | - | -
VUE11 | https://www.sciencedirect.com/science/article/pii/S001430572200430X | DGEBA | 340.2 | 2 | - | 1.157895 | Priamine 1074 | 278 | 2 | 1,3-bis(aminomethyl)cyclohexane | 142.2 | 2 | 1,4-butanediol diacetoacetate | 258.3 | 2 | None | None | None | 100 | - | - | 317% | - | 17 | - | - | - | - | 2250 | - | - | - | - | - | - | -
VUE12 |  | DGEBA | 340.2 | 2 | - | 1.263158 | Priamine 1074 | 278 | 2 | 1,3-bis(aminomethyl)cyclohexane | 142.2 | 2 | 1,4-butanediol diacetoacetate | 258.3 | 2 | None | None | None | 100 | - | - | 176% | - | 23 | - | - | - | - | 1900 | - | - | - | - | - | - | -
VUE13 |  | DGEBA | 340.2 | 2 | - | 1.368421 | Priamine 1074 | 278 | 2 | 1,3-bis(aminomethyl)cyclohexane | 142.2 | 2 | 1,4-butanediol diacetoacetate | 258.3 | 2 | None | None | None | 100 | - | - | 273% | - | 39 | - | - | - | - | 1850 | - | - | - | - | - | - | -
VUE14 |  | DGEBA | 340.2 | 2 | - | 1.473684 | Priamine 1074 | 278 | 2 | 1,3-bis(aminomethyl)cyclohexane | 142.2 | 2 | 1,4-butanediol diacetoacetate | 258.3 | 2 | None | None | None | 100 | - | - | 257% | - | 41 | - | - | - | - | 1760 | - | - | - | - | - | - | -
REF |  | DGEBA | 340.2 | 2 | - | 1 | Ancamide2864 | 270 | 2 | None | None | None | None | None | None | None | None | None |  |  | - | 340% | - | 36 | - | - | - | - | 4200 | - | - | - | - | - | - | -
POLYD230 | https://pubs.acs.org/doi/10.1021/acsapm.2c01604 | DIDG | 746.7 | 2 | - | 0.3333333 | Jeff D230 | 55 | 2 | TMPTE | 302.36 | 3 | None | None | None | None | None | None | 150 | - | - | - | - | 87.4 | 105 | 9.598972e-06 | 57 | 27.3 | - | - | - | - | - | - | - | -
POLYD400 |  | DIDG | 746.7 | 2 | - | 0.3333333 | Jeff D400 | 55 | 2 | TMPTE | 302.36 | 3 | None | None | None | None | None | None | 150 | - | - | - | - | 66.8 | 51 | 1.82196e-08 | 76.5 | 39 | - | - | - | - | - | - | - | -
POLYT403 |  | DIDG | 746.7 | 2 | - | 0.3333333 | Jeff T403 | 55 | 3 | TMPTE | 302.36 | 3 | None | None | None | None | None | None | 150 | - | - | - | - | 92.8 | 114 | 6.41482e-09 | 83 | 58.7 | - | - | - | - | - | - | - | -
PU0 | https://onlinelibrary.wiley.com/doi/full/10.1002/pat.5827 | STEPANPOL PC 10011-55 | 178.2 | 2 | - | - | None | None | None | None | None | None | None | None | None | None | None | None | 110 | - | - | - | - | - | - | - | - | - | 4 | 0.29 | - | - | - | - | - | -
PU2 |  | STEPANPOL PC 10011-55 | 178.2 | 2 | - | - | None | None | None | None | None | None | None | None | None | TBD | 1.280172 | 139.2 | 110 | - | - | - | - | 135 | 320 | 0.0001386949 | 43 | - | 2710 | 47.81 | 2750 | 45.43 | - | - | - | -
PU5 |  | STEPANPOL PC 10011-55 | 178.2 | 2 | - | - | None | None | None | None | None | None | None | None | None | TBD | 3.200431 | 139.2 | 110 | - | - | - | - | 130 | - | - | - | - | 2770 | 61.33 | - | - | - | - | - | -
PU10 |  | STEPANPOL PC 10011-55 | 178.2 | 2 | - | - | None | None | None | None | None | None | None | None | None | TBD | 6.400862 | 139.2 | 110 | - | - | - | - | 128 | 80 | 9.636889e-05 | 40 | 90 | 2700 | 76.45 | - | - | - | - | - | -
04AE | https://pubs.acs.org/doi/10.1021/acsapm.2c01774 | DGEBA | 340.4 | 2 | - | 0.4 | 2,5-Furandicarboxylic acid | 156.1 | 2 | None | None | None | None | None | None | TBD | 5 | 139.2 | 150 | - | 98.3% | - | 1370 | 131.5 | 8254 | 1.239338e-22 | 219 | 150 | 2250 | - | - | - | - | - | - | -
06AE |  | DGEBA | 340.4 | 2 | - | 0.6 | 2,5-Furandicarboxylic acid | 156.1 | 2 | None | None | None | None | None | None | TBD | 5 | 139.2 | 150 | - | 98.7% | - | 818 | 119 | 74 | 1.011689e-16 | 151.5 | 94.5 | 2350 | - | 2150 | - | - | - | - | -
08AE |  | DGEBA | 340.4 | 2 | - | 0.8 | 2,5-Furandicarboxylic acid | 156.1 | 2 | None | None | None | None | None | None | TBD | 5 | 139.2 | 150 | - | 95.4% | - | 354 | 113.5 | 5704 | 1.305111e-09 | 107.2 | 105 | 2250 | - | - | - | - | - | - | -
1AE |  | DGEBA | 340.4 | 2 | - | 1 | 2,5-Furandicarboxylic acid | 156.1 | 2 | None | None | None | None | None | None | TBD | 5 | 139.2 | 150 | - | 95% | - | 111 | 107.5 | 1829 | 1.966628e-08 | 93.02 | 74.5 | 2230 | - | - | - | - | - | - | -
12AE |  | DGEBA | 340.4 | 2 | - | 1.2 | 2,5-Furandicarboxylic acid | 156.1 | 2 | None | None | None | None | None | None | TBD | 5 | 139.2 | 150 | - | 90.6% | - | - | - | - | - | -
OHESO07 | https://pubs.rsc.org/en/content/articlelanding/2023/su/d2su00140c | Divanillic acid | 302.3 | 2 | - | 0.7 | Epoxidized soybean oil | 932.8 | 4 | None | None | None | None | None | None | Zn(acac)2 | 5 | 263.31 | 180 | - | 81.4% | 159.5% | - | 43 | - | - | - | - | 276 | 12.9 | - | - | - | - | - | -
OHESO10 |  | Divanillic acid | 302.3 | 2 | - | 1 | Epoxidized soybean oil | 932.8 | 4 | None | None | None | None | None | None | Zn(acac)2 | 5 | 263.31 | 180 | - | 84.8% | 154.9% | - | 45 | 8103.084 | 2.530483e-09 | 111.8 | - | 286 | 13.6 | 228 | 10.1 | 168 | 7.7 | 199 | 8.8
OHESO15 |  | Divanillic acid | 302.3 | 2 | - | 1.5 | Epoxidized soybean oil | 932.8 | 4 | None | None | None | None | None | None | Zn(acac)2 | 5 | 263.31 | 180 | - | 80.4% | 149.4% | - | 62 | - | - | - | - | - | - | - | - | - | - | - | -
BUESO07 |  | Butoxylated divanillic acid | 358.4 | 2 | - | 0.7 | Epoxidized soybean oil | 932.8 | 4 | None | None | None | None | None | None | Zn(acac)2 | 5 | 263.31 | 180 | - | 89.2% | 165.8% | - | 20 | - | - | - | - | 2.9 | 1.9 | - | - | - | - | - | -
BUESO10 |  | Butoxylated divanillic acid | 358.4 | 2 | - | 1 | Epoxidized soybean oil | 932.8 | 4 | None | None | None | None | None | None | Zn(acac)2 | 5 | 263.31 | 180 | - | 94.2% | 175.5% | - | 36 | 49020.8 | 2.656538e-09 | 118.6 | - | 57 | 4.8 | 22 | 2 | 29 | 2.5 | 38 | 2.1
BUESO15 |  | Butoxylated divanillic acid | 358.4 | 2 | - | 1.5 | Epoxidized soybean oil | 932.8 | 4 | None | None | None | None | None | None | Zn(acac)2 | 5 | 263.31 | 180 | - | 89.6% | 146.5% | - | 44 | - | - | - | - | - | - | - | - | - | - | - | -
DGEBA/TFA | https://onlinelibrary.wiley.com/doi/abs/10.1002/macp.202300272 | DGEBA | 200 | 2 | - | 1 | TFA | 158.0135 | 1 | None | None | None | None | None | None | 2,4,6-Tris(dimethyl aminomethyl) phenol | 0.02659793 | 265.39 | 160 | - | - | - | 700 | 64.1 | 7166 | 8.991865e-09 | 106.4 | 118 | 2550 | 64.62 | 2430 | 62.81 | 2370 | 61.5 | 2310 | 59.25
VU-30-300 | https://chemistry-europe.onlinelibrary.wiley.com/doi/full/10.1002/cssc.202300792 | Organosolv lignin | 1513.6 | 2 | - | 0.9090909 | hexamethylenediamine | 116.2 | 2 | PEG | 44 | 2 | None | None | None | None | None | None | 90 | - | 71% | 170% | 208 | -28 | 243 | 5.957012e-05 | 51 | -15 | 0.2 | 0.2 | - | - | - | - | - | -
VU-40-300 |  | Organosolv lignin | 1513.6 | 2 | - | 0.9090909 | hexamethylenediamine | 116.2 | 2 | PEG | 44 | 2 | None | None | None | None | None | None | 90 | - | 85% | 151.5% | 231 | -10 | 40 | 1.635939e-06 | 57 | -17 | 10.9 | 3.3 | - | - | - | - | - | -
VU-50-300 |  | Organosolv lignin | 1513.6 | 2 | - | 0.9090909 | hexamethylenediamine | 116.2 | 2 | PEG | 44 | 2 | None | None | None | None | None | None | 90 | - | 96.5% | 129% | 269 | 18 | 97 | 4.510153e-08 | 72 | 12 | 420 | 17.2 | - | - | - | - | - | -
VU-40-400 |  | Organosolv lignin | 1513.6 | 2 | - | 0.9090909 | hexamethylenediamine | 116.2 | 2 | PEG | 44 | 2 | None | None | None | None | None | None | 90 | - | 80.5% | 169% | 294 | -11 | 39 | 1.235696e-09 | 81 | 16 | 4.3 | 1.6 | - | 1.2 | - | 0.88 | - | 1.35
VU-40-150 |  | Organosolv lignin | 1513.6 | 2 | - | 0.9090909 | hexamethylenediamine | 116.2 | 2 | PEG | 44 | 2 | None | None | None | None | None | None | 90 | - | 78% | 154% | 151 | -13 | 488 | 8.162706e-13 | 114 | 51 | 0.5 | 0.7 | - | - | - | - | - | -
PB-RAW | https://www.sciencedirect.com/science/article/pii/S0141391023003518?via%3Dihub#sec0022 | ADR-4468 | 2280 | 8 | - | 0 | PBAT | 185.18 | 1 | None | None | None | None | None | None | Zn(OAc)2 | 0 | 183.48 | 180 | 123.89 | - | - | - | -15.52 | - | - | - | - | - | 15.35 | - | 11.58 | - | 11.09 | - | 9.5
PB-A1 |  | ADR-4468 | 2280 | 8 | - | 1.0488 | PBAT | 185.18 | 1 | None | None | None | None | None | None | Zn(OAc)2 | 0 | 183.48 | 180 | 121.24 | 0% | - | - | -24.48 | - | - | - | - | - | 18.5 | - | 16.7 | - | 15.03 | - | 12.42
PB-V1 |  | ADR-4468 | 2280 | 8 | - | 1.0488 | PBAT | 185.18 | 1 | None | None | None | None | None | None | Zn(OAc)2 | 0.01009265 | 183.48 | 180 | 121.91 | 33.2% | - | - | -30.14 | - | - | - | - | - | 23.07 | - | 20.92 | - | 19.42 | - | 20.04
PB-V5 |  | ADR-4468 | 2280 | 8 | - | 1.0488 | PBAT | 185.18 | 1 | None | None | None | None | None | None | Zn(OAc)2 | 0.05046327 | 183.48 | 180 | 121.25 | 43.1% | - | - | -26.85 | - | - | - | - | - | 23.27 | - | 21.15 | - | 19.72 | - | 21
PB-V10 |  | ADR-4468 | 2280 | 8 | - | 1.0488 | PBAT | 185.18 | 1 | None | None | None | None | None | None | Zn(OAc)2 | 0.1009265 | 183.48 | 180 | 120.42 | 58.1% | - | - | -31.2 | 353 | 0.0006389421 | 46.5 | - | - | 23.62 | - | 23.24 | - | 22.82 | - | 21.83
P0 | https://www.sciencedirect.com/science/article/pii/S0032386122011065 | DGEBA | 340.2 | 2 | - | 0 | PET | 192.18 | 2 | None | None | None | None | None | None | Zn(acac)2 | 0 | 263.61 | 250 | 243.25 | - | - | - | 82 | - | - | - | - | 2092 | 23.5 | - | - | - | - | - | -
P1D |  | DGEBA | 340.2 | 2 | - | 1.220081 | PET | 192.18 | 2 | None | None | None | None | None | None | Zn(acac)2 | 0 | 263.61 | 250 | 241.4 | - | - | - | 80 | - | - | - | - | - | - | - | - | - | - | - | -
P3D |  | DGEBA | 340.2 | 2 | - | 0.48699 | PET | 192.18 | 2 | None | None | None | None | None | None | Zn(acac)2 | 0 | 263.61 | 250 | 237.35 | - | - | - | 80 | - | - | - | - | - | - | - | - | - | - | - | -
P1D3ZA |  | DGEBA | 340.2 | 2 | - | 1.216215 | PET | 192.18 | 2 | None | None | None | None | None | None | Zn(acac)2 | 0.1093547 | 263.61 | 250 | 235.1 | 33% | - | - | 81 | - | - | - | - | 1742 | 54.8 | - | - | - | - | - | -
P1D3ZB |  | DGEBA | 340.2 | 2 | - | 1.216215 | PET | 192.18 | 2 | None | None | None | None | None | None | Zn(acac)2 | 0.1093547 | 263.61 | 260 | 235.1 | 44% | - | - | 82 | - | - | - | - | 2030 | 48.8 | - | - | - | - | - | -
P1D3ZC |  | DGEBA | 340.2 | 2 | - | 1.216215 | PET | 192.18 | 2 | None | None | None | None | None | None | Zn(acac)2 | 0.1093547 | 263.61 | 270 | 238.1 | - | - | - | 83 | - | - | - | - | - | - | - | - | - | - | - | -
P3D1ZA |  | DGEBA | 340.2 | 2 | - | 0.48636 | PET | 192.18 | 2 | None | None | None | None | None | None | Zn(acac)2 | 0.03645158 | 263.61 | 250 | 217.8 | 67% | - | - | 80 | - | - | - | - | 2030 | 54.8 | - | - | - | - | - | -
P3D1ZB |  | DGEBA | 340.2 | 2 | - | 0.48636 | PET | 192.18 | 2 | None | None | None | None | None | None | Zn(acac)2 | 0.03645158 | 263.61 | 260 | 224.7 | 75% | - | - | 80 | - | - | - | - | 1640 | 37.2 | - | - | - | - | - | -
P3D1ZC |  | DGEBA | 340.2 | 2 | - | 0.48636 | PET | 192.18 | 2 | None | None | None | None | None | None | Zn(acac)2 | 0.03645158 | 263.61 | 270 | 214.1 | - | - | - | 81 | - | - | - | - | - | - | - | - | - | - | - | -
R | https://pubs.acs.org/doi/10.1021/acsapm.2c01412?ref=pdf | DGEBA | 340.2 | 2 | - | 0.1778954 | DETDA | 178 | 2 | None | None | None | None | None | None | None | None | None | 60 | - | - | - | - | 141.6 | - | - | - | - | 1100 | 82 | - | - | - | - | - | -
D |  | DGEBA | 340.2 | 2 | - | 0.3197709 | 4-AFD | 248.37 | 2 | None | None | None | None | None | None | None | None | None | 80 | - | - | - | - | 141.6 | - | 4.84e-16 | 149.8 | 107.1 | 1180 | 88 | - | - | - | - | - | -
NDD |  | DGEBA | 340.2 | 2 | - | 0.3197709 | 4-AFD | 248.37 | 2 | MWCNT | - | - | None | None | None | None | None | None | 80 | - | - | - | - | 141.6 | - | 1.55e-12 | 119.2 | 93.1 | 1300 | 89 | - | - | - | - | - | -
NDC |  | DGEBA | 340.2 | 2 | - | 0.3197709 | 4-AFD | 248.37 | 2 | SWCNT | - | - | None | None | None | None | None | None | 80 | - | - | - | - | 145.2 | - | 1.1e-12 | 120.5 | 101.3 | 1300 | 88 | - | - | - | - | - | -
NDDC |  | DGEBA | 340.2 | 2 | - | 0.3197709 | 4-AFD | 248.37 | 2 | MWCNT | - | - | SWCNT | - | - | None | None | None | 80 | - | - | - | - | 142.5 | - | 2.12e-13 | 126.4 | 102.2 | 1250 | 92 | - | - | - | - | - | -
Note on D3: [Σχόλιο σε νήμα] Η έκδοση του Excel που χρησιμοποιείτε επιτρέπει την ανάγνωση αυτού του σχολίου σε νήμα, ωστόσο, οι αλλαγές που θα γίνουν θα καταργηθούν αν το αρχείο ανοιχτεί σε νεότερη έκδοση του Excel. Μάθετε περισσότερα: https://go.microsoft.com/fwlink/?linkid=870924 Σχόλιο: Βάση M0 για πολυμερή, MW για μονομερή
Note on G3: [Σχόλιο σε νήμα] Η έκδοση του Excel που χρησιμοποιείτε επιτρέπει την ανάγνωση αυτού του σχολίου σε νήμα, ωστόσο, οι αλλαγές που θα γίνουν θα καταργηθούν αν το αρχείο ανοιχτεί σε νεότερη έκδοση του Excel. Μάθετε περισσότερα: https://go.microsoft.com/fwlink/?linkid=870924 Σχόλιο: Πιο σημαντικό Απάντηση: ΚΑΤΩ ΤΑ EPOXY
Note on R3: [Σχόλιο σε νήμα] Η έκδοση του Excel που χρησιμοποιείτε επιτρέπει την ανάγνωση αυτού του σχολίου σε νήμα, ωστόσο, οι αλλαγές που θα γίνουν θα καταργηθούν αν το αρχείο ανοιχτεί σε νεότερη έκδοση του Excel. Μάθετε περισσότερα: https://go.microsoft.com/fwlink/?linkid=870924 Σχόλιο: Ως προς functional group
Note on AA3: [Σχόλιο σε νήμα] Η έκδοση του Excel που χρησιμοποιείτε επιτρέπει την ανάγνωση αυτού του σχολίου σε νήμα, ωστόσο, οι αλλαγές που θα γίνουν θα καταργηθούν αν το αρχείο ανοιχτεί σε νεότερη έκδοση του Excel. Μάθετε περισσότερα: https://go.microsoft.com/fwlink/?linkid=870924 Σχόλιο: Είναι η αποτεμνουσα στα διαγραμματα Απάντηση: Να μπει το t0
Note on A51: [Σχόλιο σε νήμα] Η έκδοση του Excel που χρησιμοποιείτε επιτρέπει την ανάγνωση αυτού του σχολίου σε νήμα, ωστόσο, οι αλλαγές που θα γίνουν θα καταργηθούν αν το αρχείο ανοιχτεί σε νεότερη έκδοση του Excel. Μάθετε περισσότερα: https://go.microsoft.com/fwlink/?linkid=870924 Σχόλιο: B1
Note on F51: [Σχόλιο σε νήμα] Η έκδοση του Excel που χρησιμοποιείτε επιτρέπει την ανάγνωση αυτού του σχολίου σε νήμα, ωστόσο, οι αλλαγές που θα γίνουν θα καταργηθούν αν το αρχείο ανοιχτεί σε νεότερη έκδοση του Excel. Μάθετε περισσότερα: https://go.microsoft.com/fwlink/?linkid=870924 Σχόλιο: To repeating unit
Note on R51: [Σχόλιο σε νήμα] Η έκδοση του Excel που χρησιμοποιείτε επιτρέπει την ανάγνωση αυτού του σχολίου σε νήμα, ωστόσο, οι αλλαγές που θα γίνουν θα καταργηθούν αν το αρχείο ανοιχτεί σε νεότερη έκδοση του Excel. Μάθετε περισσότερα: https://go.microsoft.com/fwlink/?linkid=870924 Σχόλιο: With respect to PBT repeating unit functional group
Note on Z52: [Σχόλιο σε νήμα] Η έκδοση του Excel που χρησιμοποιείτε επιτρέπει την ανάγνωση αυτού του σχολίου σε νήμα, ωστόσο, οι αλλαγές που θα γίνουν θα καταργηθούν αν το αρχείο ανοιχτεί σε νεότερη έκδοση του Excel. Μάθετε περισσότερα: https://go.microsoft.com/fwlink/?linkid=870924 Σχόλιο: Στους 270
Note on A58: [Σχόλιο σε νήμα] Η έκδοση του Excel που χρησιμοποιείτε επιτρέπει την ανάγνωση αυτού του σχολίου σε νήμα, ωστόσο, οι αλλαγές που θα γίνουν θα καταργηθούν αν το αρχείο ανοιχτεί σε νεότερη έκδοση του Excel. Μάθετε περισσότερα: https://go.microsoft.com/fwlink/?linkid=870924 Σχόλιο: B2
Note on G58: [Σχόλιο σε νήμα] Η έκδοση του Excel που χρησιμοποιείτε επιτρέπει την ανάγνωση αυτού του σχολίου σε νήμα, ωστόσο, οι αλλαγές που θα γίνουν θα καταργηθούν αν το αρχείο ανοιχτεί σε νεότερη έκδοση του Excel. Μάθετε περισσότερα: https://go.microsoft.com/fwlink/?linkid=870924 Σχόλιο: Cooh/epoxy
Note on Q58: [Σχόλιο σε νήμα] Η έκδοση του Excel που χρησιμοποιείτε επιτρέπει την ανάγνωση αυτού του σχολίου σε νήμα, ωστόσο, οι αλλαγές που θα γίνουν θα καταργηθούν αν το αρχείο ανοιχτεί σε νεότερη έκδοση του Excel. Μάθετε περισσότερα: https://go.microsoft.com/fwlink/?linkid=870924 Σχόλιο: Θεωρούμε απλό μίγμα των συστατικών του
Note on R58: [Σχόλιο σε νήμα] Η έκδοση του Excel που χρησιμοποιείτε επιτρέπει την ανάγνωση αυτού του σχολίου σε νήμα, ωστόσο, οι αλλαγές που θα γίνουν θα καταργηθούν αν το αρχείο ανοιχτεί σε νεότερη έκδοση του Excel. Μάθετε περισσότερα: https://go.microsoft.com/fwlink/?linkid=870924 Σχόλιο: With respect to the ER’s functional unit
Note on Z58: [Σχόλιο σε νήμα] Η έκδοση του Excel που χρησιμοποιείτε επιτρέπει την ανάγνωση αυτού του σχολίου σε νήμα, ωστόσο, οι αλλαγές που θα γίνουν θα καταργηθούν αν το αρχείο ανοιχτεί σε νεότερη έκδοση του Excel. Μάθετε περισσότερα: https://go.microsoft.com/fwlink/?linkid=870924 Σχόλιο: Στους 170
Note on R63: [Σχόλιο σε νήμα] Η έκδοση του Excel που χρησιμοποιείτε επιτρέπει την ανάγνωση αυτού του σχολίου σε νήμα, ωστόσο, οι αλλαγές που θα γίνουν θα καταργηθούν αν το αρχείο ανοιχτεί σε νεότερη έκδοση του Excel. Μάθετε περισσότερα: https://go.microsoft.com/fwlink/?linkid=870924 Σχόλιο: Cooh groups
Note on A66: [Σχόλιο σε νήμα] Η έκδοση του Excel που χρησιμοποιείτε επιτρέπει την ανάγνωση αυτού του σχολίου σε νήμα, ωστόσο, οι αλλαγές που θα γίνουν θα καταργηθούν αν το αρχείο ανοιχτεί σε νεότερη έκδοση του Excel. Μάθετε περισσότερα: https://go.microsoft.com/fwlink/?linkid=870924 Σχόλιο: B4
Note on G66: [Σχόλιο σε νήμα] Η έκδοση του Excel που χρησιμοποιείτε επιτρέπει την ανάγνωση αυτού του σχολίου σε νήμα, ωστόσο, οι αλλαγές που θα γίνουν θα καταργηθούν αν το αρχείο ανοιχτεί σε νεότερη έκδοση του Excel. Μάθετε περισσότερα: https://go.microsoft.com/fwlink/?linkid=870924 Σχόλιο: Oh/ester
Note on H66: [Σχόλιο σε νήμα] Η έκδοση του Excel που χρησιμοποιείτε επιτρέπει την ανάγνωση αυτού του σχολίου σε νήμα, ωστόσο, οι αλλαγές που θα γίνουν θα καταργηθούν αν το αρχείο ανοιχτεί σε νεότερη έκδοση του Excel. Μάθετε περισσότερα: https://go.microsoft.com/fwlink/?linkid=870924 Σχόλιο: https://www.sigmaaldrich.com/GR/en/product/aldrich/192066?srsltid=AfmBOop7tGZkZb_3vuYnB_JtRECMfHousexhV0xyWZxd1iX_G7DUuQ0V
Note on Y66: [Σχόλιο σε νήμα] Η έκδοση του Excel που χρησιμοποιείτε επιτρέπει την ανάγνωση αυτού του σχολίου σε νήμα, ωστόσο, οι αλλαγές που θα γίνουν θα καταργηθούν αν το αρχείο ανοιχτεί σε νεότερη έκδοση του Excel. Μάθετε περισσότερα: https://go.microsoft.com/fwlink/?linkid=870924 Σχόλιο: Βασισμένα στο tan δ peak
Note on Z66: [Σχόλιο σε νήμα] Η έκδοση του Excel που χρησιμοποιείτε επιτρέπει την ανάγνωση αυτού του σχολίου σε νήμα, ωστόσο, οι αλλαγές που θα γίνουν θα καταργηθούν αν το αρχείο ανοιχτεί σε νεότερη έκδοση του Excel. Μάθετε περισσότερα: https://go.microsoft.com/fwlink/?linkid=870924 Σχόλιο: Στους 150
Note on R70: [Σχόλιο σε νήμα] Η έκδοση του Excel που χρησιμοποιείτε επιτρέπει την ανάγνωση αυτού του σχολίου σε νήμα, ωστόσο, οι αλλαγές που θα γίνουν θα καταργηθούν αν το αρχείο ανοιχτεί σε νεότερη έκδοση του Excel. Μάθετε περισσότερα: https://go.microsoft.com/fwlink/?linkid=870924 Σχόλιο: With respect to DEMs functional group
Note on A74: [Σχόλιο σε νήμα] Η έκδοση του Excel που χρησιμοποιείτε επιτρέπει την ανάγνωση αυτού του σχολίου σε νήμα, ωστόσο, οι αλλαγές που θα γίνουν θα καταργηθούν αν το αρχείο ανοιχτεί σε νεότερη έκδοση του Excel. Μάθετε περισσότερα: https://go.microsoft.com/fwlink/?linkid=870924 Σχόλιο: B6
Note on G74: [Σχόλιο σε νήμα] Η έκδοση του Excel που χρησιμοποιείτε επιτρέπει την ανάγνωση αυτού του σχολίου σε νήμα, ωστόσο, οι αλλαγές που θα γίνουν θα καταργηθούν αν το αρχείο ανοιχτεί σε νεότερη έκδοση του Excel. Μάθετε περισσότερα: https://go.microsoft.com/fwlink/?linkid=870924 Σχόλιο: Anh/epox
Note on R74: [Σχόλιο σε νήμα] Η έκδοση του Excel που χρησιμοποιείτε επιτρέπει την ανάγνωση αυτού του σχολίου σε νήμα, ωστόσο, οι αλλαγές που θα γίνουν θα καταργηθούν αν το αρχείο ανοιχτεί σε νεότερη έκδοση του Excel. Μάθετε περισσότερα: https://go.microsoft.com/fwlink/?linkid=870924 Σχόλιο: Related to the epoxy groups
Note on Z74: [Σχόλιο σε νήμα] Η έκδοση του Excel που χρησιμοποιείτε επιτρέπει την ανάγνωση αυτού του σχολίου σε νήμα, ωστόσο, οι αλλαγές που θα γίνουν θα καταργηθούν αν το αρχείο ανοιχτεί σε νεότερη έκδοση του Excel. Μάθετε περισσότερα: https://go.microsoft.com/fwlink/?linkid=870924 Σχόλιο: Στους 220
Note on A80: [Σχόλιο σε νήμα] Η έκδοση του Excel που χρησιμοποιείτε επιτρέπει την ανάγνωση αυτού του σχολίου σε νήμα, ωστόσο, οι αλλαγές που θα γίνουν θα καταργηθούν αν το αρχείο ανοιχτεί σε νεότερη έκδοση του Excel. Μάθετε περισσότερα: https://go.microsoft.com/fwlink/?linkid=870924 Σχόλιο: B7
Note on G80: [Σχόλιο σε νήμα] Η έκδοση του Excel που χρησιμοποιείτε επιτρέπει την ανάγνωση αυτού του σχολίου σε νήμα, ωστόσο, οι αλλαγές που θα γίνουν θα καταργηθούν αν το αρχείο ανοιχτεί σε νεότερη έκδοση του Excel. Μάθετε περισσότερα: https://go.microsoft.com/fwlink/?linkid=870924 Σχόλιο: Activegroup/Diepoxy/monoepoxy
Note on K80: [Σχόλιο σε νήμα] Η έκδοση του Excel που χρησιμοποιείτε επιτρέπει την ανάγνωση αυτού του σχολίου σε νήμα, ωστόσο, οι αλλαγές που θα γίνουν θα καταργηθούν αν το αρχείο ανοιχτεί σε νεότερη έκδοση του Excel. Μάθετε περισσότερα: https://go.microsoft.com/fwlink/?linkid=870924 Σχόλιο: Mn = 15,6 kDa, cooh per chain 21
Note on R80: [Σχόλιο σε νήμα] Η έκδοση του Excel που χρησιμοποιείτε επιτρέπει την ανάγνωση αυτού του σχολίου σε νήμα, ωστόσο, οι αλλαγές που θα γίνουν θα καταργηθούν αν το αρχείο ανοιχτεί σε νεότερη έκδοση του Excel. Μάθετε περισσότερα: https://go.microsoft.com/fwlink/?linkid=870924 Σχόλιο: Προς COOH
Note on Z80: [Σχόλιο σε νήμα] Η έκδοση του Excel που χρησιμοποιείτε επιτρέπει την ανάγνωση αυτού του σχολίου σε νήμα, ωστόσο, οι αλλαγές που θα γίνουν θα καταργηθούν αν το αρχείο ανοιχτεί σε νεότερη έκδοση του Excel. Μάθετε περισσότερα: https://go.microsoft.com/fwlink/?linkid=870924 Σχόλιο: Στους 160
Note on A83: [Σχόλιο σε νήμα] Η έκδοση του Excel που χρησιμοποιείτε επιτρέπει την ανάγνωση αυτού του σχολίου σε νήμα, ωστόσο, οι αλλαγές που θα γίνουν θα καταργηθούν αν το αρχείο ανοιχτεί σε νεότερη έκδοση του Excel. Μάθετε περισσότερα: https://go.microsoft.com/fwlink/?linkid=870924 Σχόλιο: B8
Note on G83: [Σχόλιο σε νήμα] Η έκδοση του Excel που χρησιμοποιείτε επιτρέπει την ανάγνωση αυτού του σχολίου σε νήμα, ωστόσο, οι αλλαγές που θα γίνουν θα καταργηθούν αν το αρχείο ανοιχτεί σε νεότερη έκδοση του Excel. Μάθετε περισσότερα: https://go.microsoft.com/fwlink/?linkid=870924 Σχόλιο: Acetoacetate/amine
Note on H83: [Σχόλιο σε νήμα] Η έκδοση του Excel που χρησιμοποιείτε επιτρέπει την ανάγνωση αυτού του σχολίου σε νήμα, ωστόσο, οι αλλαγές που θα γίνουν θα καταργηθούν αν το αρχείο ανοιχτεί σε νεότερη έκδοση του Excel. Μάθετε περισσότερα: https://go.microsoft.com/fwlink/?linkid=870924 Σχόλιο: Polypropylene glycol + tert-butyl acetoacetate
Note on R83: [Σχόλιο σε νήμα] Η έκδοση του Excel που χρησιμοποιείτε επιτρέπει την ανάγνωση αυτού του σχολίου σε νήμα, ωστόσο, οι αλλαγές που θα γίνουν θα καταργηθούν αν το αρχείο ανοιχτεί σε νεότερη έκδοση του Excel. Μάθετε περισσότερα: https://go.microsoft.com/fwlink/?linkid=870924 Σχόλιο: with respect to vinylogous urethane bonds
Note on Z83: [Σχόλιο σε νήμα] Η έκδοση του Excel που χρησιμοποιείτε επιτρέπει την ανάγνωση αυτού του σχολίου σε νήμα, ωστόσο, οι αλλαγές που θα γίνουν θα καταργηθούν αν το αρχείο ανοιχτεί σε νεότερη έκδοση του Excel. Μάθετε περισσότερα: https://go.microsoft.com/fwlink/?linkid=870924 Σχόλιο: Στους 160
Note on A95: [Σχόλιο σε νήμα] Η έκδοση του Excel που χρησιμοποιείτε επιτρέπει την ανάγνωση αυτού του σχολίου σε νήμα, ωστόσο, οι αλλαγές που θα γίνουν θα καταργηθούν αν το αρχείο ανοιχτεί σε νεότερη έκδοση του Excel. Μάθετε περισσότερα: https://go.microsoft.com/fwlink/?linkid=870924 Σχόλιο: B9
Note on G95: [Σχόλιο σε νήμα] Η έκδοση του Excel που χρησιμοποιείτε επιτρέπει την ανάγνωση αυτού του σχολίου σε νήμα, ωστόσο, οι αλλαγές που θα γίνουν θα καταργηθούν αν το αρχείο ανοιχτεί σε νεότερη έκδοση του Excel. Μάθετε περισσότερα: https://go.microsoft.com/fwlink/?linkid=870924 Σχόλιο: Cooh/epoxy
Note on R95: [Σχόλιο σε νήμα] Η έκδοση του Excel που χρησιμοποιείτε επιτρέπει την ανάγνωση αυτού του σχολίου σε νήμα, ωστόσο, οι αλλαγές που θα γίνουν θα καταργηθούν αν το αρχείο ανοιχτεί σε νεότερη έκδοση του Excel. Μάθετε περισσότερα: https://go.microsoft.com/fwlink/?linkid=870924 Σχόλιο: Ως προς cooh
Note on Z98: [Σχόλιο σε νήμα] Η έκδοση του Excel που χρησιμοποιείτε επιτρέπει την ανάγνωση αυτού του σχολίου σε νήμα, ωστόσο, οι αλλαγές που θα γίνουν θα καταργηθούν αν το αρχείο ανοιχτεί σε νεότερη έκδοση του Excel. Μάθετε περισσότερα: https://go.microsoft.com/fwlink/?linkid=870924 Σχόλιο: Στους 220
Note on A105: [Σχόλιο σε νήμα] Η έκδοση του Excel που χρησιμοποιείτε επιτρέπει την ανάγνωση αυτού του σχολίου σε νήμα, ωστόσο, οι αλλαγές που θα γίνουν θα καταργηθούν αν το αρχείο ανοιχτεί σε νεότερη έκδοση του Excel. Μάθετε περισσότερα: https://go.microsoft.com/fwlink/?linkid=870924 Σχόλιο: B10
Note on C105: [Σχόλιο σε νήμα] Η έκδοση του Excel που χρησιμοποιείτε επιτρέπει την ανάγνωση αυτού του σχολίου σε νήμα, ωστόσο, οι αλλαγές που θα γίνουν θα καταργηθούν αν το αρχείο ανοιχτεί σε νεότερη έκδοση του Excel. Μάθετε περισσότερα: https://go.microsoft.com/fwlink/?linkid=870924 Σχόλιο: VAN + 4,4′- methylenedianiline
Note on G105: [Σχόλιο σε νήμα] Η έκδοση του Excel που χρησιμοποιείτε επιτρέπει την ανάγνωση αυτού του σχολίου σε νήμα, ωστόσο, οι αλλαγές που θα γίνουν θα καταργηθούν αν το αρχείο ανοιχτεί σε νεότερη έκδοση του Excel. Μάθετε περισσότερα: https://go.microsoft.com/fwlink/?linkid=870924 Σχόλιο: Activegroup/epoxy
Note on H105: [Σχόλιο σε νήμα] Η έκδοση του Excel που χρησιμοποιείτε επιτρέπει την ανάγνωση αυτού του σχολίου σε νήμα, ωστόσο, οι αλλαγές που θα γίνουν θα καταργηθούν αν το αρχείο ανοιχτεί σε νεότερη έκδοση του Excel. Μάθετε περισσότερα: https://go.microsoft.com/fwlink/?linkid=870924 Σχόλιο: https://pubchem.ncbi.nlm.nih.gov/compound/71306824
Note on I105: [Σχόλιο σε νήμα] Η έκδοση του Excel που χρησιμοποιείτε επιτρέπει την ανάγνωση αυτού του σχολίου σε νήμα, ωστόσο, οι αλλαγές που θα γίνουν θα καταργηθούν αν το αρχείο ανοιχτεί σε νεότερη έκδοση του Excel. Μάθετε περισσότερα: https://go.microsoft.com/fwlink/?linkid=870924 Σχόλιο: Rough estimation from chatgpt
Note on R105: [Σχόλιο σε νήμα] Η έκδοση του Excel που χρησιμοποιείτε επιτρέπει την ανάγνωση αυτού του σχολίου σε νήμα, ωστόσο, οι αλλαγές που θα γίνουν θα καταργηθούν αν το αρχείο ανοιχτεί σε νεότερη έκδοση του Excel. Μάθετε περισσότερα: https://go.microsoft.com/fwlink/?linkid=870924 Σχόλιο: Ως προς epoxy groups
Note on Z105: [Σχόλιο σε νήμα] Η έκδοση του Excel που χρησιμοποιείτε επιτρέπει την ανάγνωση αυτού του σχολίου σε νήμα, ωστόσο, οι αλλαγές που θα γίνουν θα καταργηθούν αν το αρχείο ανοιχτεί σε νεότερη έκδοση του Excel. Μάθετε περισσότερα: https://go.microsoft.com/fwlink/?linkid=870924 Σχόλιο: Στους 190
Note on A112: [Σχόλιο σε νήμα] Η έκδοση του Excel που χρησιμοποιείτε επιτρέπει την ανάγνωση αυτού του σχολίου σε νήμα, ωστόσο, οι αλλαγές που θα γίνουν θα καταργηθούν αν το αρχείο ανοιχτεί σε νεότερη έκδοση του Excel. Μάθετε περισσότερα: https://go.microsoft.com/fwlink/?linkid=870924 Σχόλιο: B11
Note on G112: [Σχόλιο σε νήμα] Η έκδοση του Excel που χρησιμοποιείτε επιτρέπει την ανάγνωση αυτού του σχολίου σε νήμα, ωστόσο, οι αλλαγές που θα γίνουν θα καταργηθούν αν το αρχείο ανοιχτεί σε νεότερη έκδοση του Excel. Μάθετε περισσότερα: https://go.microsoft.com/fwlink/?linkid=870924 Σχόλιο: Hydroxyl/epoxy
Note on A116: [Σχόλιο σε νήμα] Η έκδοση του Excel που χρησιμοποιείτε επιτρέπει την ανάγνωση αυτού του σχολίου σε νήμα, ωστόσο, οι αλλαγές που θα γίνουν θα καταργηθούν αν το αρχείο ανοιχτεί σε νεότερη έκδοση του Excel. Μάθετε περισσότερα: https://go.microsoft.com/fwlink/?linkid=870924 Σχόλιο: B13
Note on G116: [Σχόλιο σε νήμα] Η έκδοση του Excel που χρησιμοποιείτε επιτρέπει την ανάγνωση αυτού του σχολίου σε νήμα, ωστόσο, οι αλλαγές που θα γίνουν θα καταργηθούν αν το αρχείο ανοιχτεί σε νεότερη έκδοση του Excel. Μάθετε περισσότερα: https://go.microsoft.com/fwlink/?linkid=870924 Σχόλιο: IH/epoxy
Note on K116: [Σχόλιο σε νήμα] Η έκδοση του Excel που χρησιμοποιείτε επιτρέπει την ανάγνωση αυτού του σχολίου σε νήμα, ωστόσο, οι αλλαγές που θα γίνουν θα καταργηθούν αν το αρχείο ανοιχτεί σε νεότερη έκδοση του Excel. Μάθετε περισσότερα: https://go.microsoft.com/fwlink/?linkid=870924 Σχόλιο: Vanillin + IPDA
Note on Z116: [Σχόλιο σε νήμα] Η έκδοση του Excel που χρησιμοποιείτε επιτρέπει την ανάγνωση αυτού του σχολίου σε νήμα, ωστόσο, οι αλλαγές που θα γίνουν θα καταργηθούν αν το αρχείο ανοιχτεί σε νεότερη έκδοση του Excel. Μάθετε περισσότερα: https://go.microsoft.com/fwlink/?linkid=870924 Σχόλιο: Στους 144
Note on A120: [Σχόλιο σε νήμα] Η έκδοση του Excel που χρησιμοποιείτε επιτρέπει την ανάγνωση αυτού του σχολίου σε νήμα, ωστόσο, οι αλλαγές που θα γίνουν θα καταργηθούν αν το αρχείο ανοιχτεί σε νεότερη έκδοση του Excel. Μάθετε περισσότερα: https://go.microsoft.com/fwlink/?linkid=870924 Σχόλιο: B14
Note on G120: [Σχόλιο σε νήμα] Η έκδοση του Excel που χρησιμοποιείτε επιτρέπει την ανάγνωση αυτού του σχολίου σε νήμα, ωστόσο, οι αλλαγές που θα γίνουν θα καταργηθούν αν το αρχείο ανοιχτεί σε νεότερη έκδοση του Excel. Μάθετε περισσότερα: https://go.microsoft.com/fwlink/?linkid=870924 Σχόλιο: COOH/epoxy
Note on Q120: [Σχόλιο σε νήμα] Η έκδοση του Excel που χρησιμοποιείτε επιτρέπει την ανάγνωση αυτού του σχολίου σε νήμα, ωστόσο, οι αλλαγές που θα γίνουν θα καταργηθούν αν το αρχείο ανοιχτεί σε νεότερη έκδοση του Excel. Μάθετε περισσότερα: https://go.microsoft.com/fwlink/?linkid=870924 Σχόλιο: https://vestachem.com/chemicals/monobutyltin-oxide/
Note on R120: [Σχόλιο σε νήμα] Η έκδοση του Excel που χρησιμοποιείτε επιτρέπει την ανάγνωση αυτού του σχολίου σε νήμα, ωστόσο, οι αλλαγές που θα γίνουν θα καταργηθούν αν το αρχείο ανοιχτεί σε νεότερη έκδοση του Excel. Μάθετε περισσότερα: https://go.microsoft.com/fwlink/?linkid=870924 Σχόλιο: To epoxide group
Note on Z120: [Σχόλιο σε νήμα] Η έκδοση του Excel που χρησιμοποιείτε επιτρέπει την ανάγνωση αυτού του σχολίου σε νήμα, ωστόσο, οι αλλαγές που θα γίνουν θα καταργηθούν αν το αρχείο ανοιχτεί σε νεότερη έκδοση του Excel. Μάθετε περισσότερα: https://go.microsoft.com/fwlink/?linkid=870924 Σχόλιο: Στους 200
Note on Z124: [Σχόλιο σε νήμα] Η έκδοση του Excel που χρησιμοποιείτε επιτρέπει την ανάγνωση αυτού του σχολίου σε νήμα, ωστόσο, οι αλλαγές που θα γίνουν θα καταργηθούν αν το αρχείο ανοιχτεί σε νεότερη έκδοση του Excel. Μάθετε περισσότερα: https://go.microsoft.com/fwlink/?linkid=870924 Σχόλιο: Στους 220
Note on A128: [Σχόλιο σε νήμα] Η έκδοση του Excel που χρησιμοποιείτε επιτρέπει την ανάγνωση αυτού του σχολίου σε νήμα, ωστόσο, οι αλλαγές που θα γίνουν θα καταργηθούν αν το αρχείο ανοιχτεί σε νεότερη έκδοση του Excel. Μάθετε περισσότερα: https://go.microsoft.com/fwlink/?linkid=870924 Σχόλιο: B17
Note on G128: [Σχόλιο σε νήμα] Η έκδοση του Excel που χρησιμοποιείτε επιτρέπει την ανάγνωση αυτού του σχολίου σε νήμα, ωστόσο, οι αλλαγές που θα γίνουν θα καταργηθούν αν το αρχείο ανοιχτεί σε νεότερη έκδοση του Excel. Μάθετε περισσότερα: https://go.microsoft.com/fwlink/?linkid=870924 Σχόλιο: carboxyl/epoxy
Note on H128: [Σχόλιο σε νήμα] Η έκδοση του Excel που χρησιμοποιείτε επιτρέπει την ανάγνωση αυτού του σχολίου σε νήμα, ωστόσο, οι αλλαγές που θα γίνουν θα καταργηθούν αν το αρχείο ανοιχτεί σε νεότερη έκδοση του Excel. Μάθετε περισσότερα: https://go.microsoft.com/fwlink/?linkid=870924 Σχόλιο: https://dailychem.bocsci.com/product/glycyrrhizic-acid-cas-1405-86-3-3114.html?gad_source=1&gclid=Cj0KCQiA3sq6BhD2ARIsAJ8MRwW-3Ashu8xzMWnwuUSO_PMO8kKUfpSgW50SBYVL6_saXn4qQUmQoPIaAgn_EALw_wcB
Note on R128: [Σχόλιο σε νήμα] Η έκδοση του Excel που χρησιμοποιείτε επιτρέπει την ανάγνωση αυτού του σχολίου σε νήμα, ωστόσο, οι αλλαγές που θα γίνουν θα καταργηθούν αν το αρχείο ανοιχτεί σε νεότερη έκδοση του Excel. Μάθετε περισσότερα: https://go.microsoft.com/fwlink/?linkid=870924 Σχόλιο: To all the carboxyl groups
Note on Z128: [Σχόλιο σε νήμα] Η έκδοση του Excel που χρησιμοποιείτε επιτρέπει την ανάγνωση αυτού του σχολίου σε νήμα, ωστόσο, οι αλλαγές που θα γίνουν θα καταργηθούν αν το αρχείο ανοιχτεί σε νεότερη έκδοση του Excel. Μάθετε περισσότερα: https://go.microsoft.com/fwlink/?linkid=870924 Σχόλιο: Στους 180
Note on A133: [Σχόλιο σε νήμα] Η έκδοση του Excel που χρησιμοποιείτε επιτρέπει την ανάγνωση αυτού του σχολίου σε νήμα, ωστόσο, οι αλλαγές που θα γίνουν θα καταργηθούν αν το αρχείο ανοιχτεί σε νεότερη έκδοση του Excel. Μάθετε περισσότερα: https://go.microsoft.com/fwlink/?linkid=870924 Σχόλιο: B18
Note on R133: [Σχόλιο σε νήμα] Η έκδοση του Excel που χρησιμοποιείτε επιτρέπει την ανάγνωση αυτού του σχολίου σε νήμα, ωστόσο, οι αλλαγές που θα γίνουν θα καταργηθούν αν το αρχείο ανοιχτεί σε νεότερη έκδοση του Excel. Μάθετε περισσότερα: https://go.microsoft.com/fwlink/?linkid=870924 Σχόλιο: Συμφωνα με MFI το MW του PBS βγαινει 330 Απάντηση: Διαιρωντας με 21 (αριθμος cooh ανα αλυσιδα) βγαινει ως προς cooh
Note on A139: [Σχόλιο σε νήμα] Η έκδοση του Excel που χρησιμοποιείτε επιτρέπει την ανάγνωση αυτού του σχολίου σε νήμα, ωστόσο, οι αλλαγές που θα γίνουν θα καταργηθούν αν το αρχείο ανοιχτεί σε νεότερη έκδοση του Excel. Μάθετε περισσότερα: https://go.microsoft.com/fwlink/?linkid=870924 Σχόλιο: B19
Note on F139: [Σχόλιο σε νήμα] Η έκδοση του Excel που χρησιμοποιείτε επιτρέπει την ανάγνωση αυτού του σχολίου σε νήμα, ωστόσο, οι αλλαγές που θα γίνουν θα καταργηθούν αν το αρχείο ανοιχτεί σε νεότερη έκδοση του Excel. Μάθετε περισσότερα: https://go.microsoft.com/fwlink/?linkid=870924 Σχόλιο: Molar equivalent di/tri epoxy vs ESO
Note on K139: [Σχόλιο σε νήμα] Η έκδοση του Excel που χρησιμοποιείτε επιτρέπει την ανάγνωση αυτού του σχολίου σε νήμα, ωστόσο, οι αλλαγές που θα γίνουν θα καταργηθούν αν το αρχείο ανοιχτεί σε νεότερη έκδοση του Excel. Μάθετε περισσότερα: https://go.microsoft.com/fwlink/?linkid=870924 Σχόλιο: Από waste sunflower oil
Note on L139: [Σχόλιο σε νήμα] Η έκδοση του Excel που χρησιμοποιείτε επιτρέπει την ανάγνωση αυτού του σχολίου σε νήμα, ωστόσο, οι αλλαγές που θα γίνουν θα καταργηθούν αν το αρχείο ανοιχτεί σε νεότερη έκδοση του Excel. Μάθετε περισσότερα: https://go.microsoft.com/fwlink/?linkid=870924 Σχόλιο: Rough estimation chatgpt
Note on A146: [Σχόλιο σε νήμα] Η έκδοση του Excel που χρησιμοποιείτε επιτρέπει την ανάγνωση αυτού του σχολίου σε νήμα, ωστόσο, οι αλλαγές που θα γίνουν θα καταργηθούν αν το αρχείο ανοιχτεί σε νεότερη έκδοση του Excel. Μάθετε περισσότερα: https://go.microsoft.com/fwlink/?linkid=870924 Σχόλιο: B20
Note on G146: [Σχόλιο σε νήμα] Η έκδοση του Excel που χρησιμοποιείτε επιτρέπει την ανάγνωση αυτού του σχολίου σε νήμα, ωστόσο, οι αλλαγές που θα γίνουν θα καταργηθούν αν το αρχείο ανοιχτεί σε νεότερη έκδοση του Excel. Μάθετε περισσότερα: https://go.microsoft.com/fwlink/?linkid=870924 Σχόλιο: Epoxy/carboxyl
Note on H146: [Σχόλιο σε νήμα] Η έκδοση του Excel που χρησιμοποιείτε επιτρέπει την ανάγνωση αυτού του σχολίου σε νήμα, ωστόσο, οι αλλαγές που θα γίνουν θα καταργηθούν αν το αρχείο ανοιχτεί σε νεότερη έκδοση του Excel. Μάθετε περισσότερα: https://go.microsoft.com/fwlink/?linkid=870924 Σχόλιο: EL+epichlorohydrin
Note on R146: [Σχόλιο σε νήμα] Η έκδοση του Excel που χρησιμοποιείτε επιτρέπει την ανάγνωση αυτού του σχολίου σε νήμα, ωστόσο, οι αλλαγές που θα γίνουν θα καταργηθούν αν το αρχείο ανοιχτεί σε νεότερη έκδοση του Excel. Μάθετε περισσότερα: https://go.microsoft.com/fwlink/?linkid=870924 Σχόλιο: On the basis of the number of carboxylic groups
Note on Z146: [Σχόλιο σε νήμα] Η έκδοση του Excel που χρησιμοποιείτε επιτρέπει την ανάγνωση αυτού του σχολίου σε νήμα, ωστόσο, οι αλλαγές που θα γίνουν θα καταργηθούν αν το αρχείο ανοιχτεί σε νεότερη έκδοση του Excel. Μάθετε περισσότερα: https://go.microsoft.com/fwlink/?linkid=870924 Σχόλιο: Στους 160
Note on A155: [Σχόλιο σε νήμα] Η έκδοση του Excel που χρησιμοποιείτε επιτρέπει την ανάγνωση αυτού του σχολίου σε νήμα, ωστόσο, οι αλλαγές που θα γίνουν θα καταργηθούν αν το αρχείο ανοιχτεί σε νεότερη έκδοση του Excel. Μάθετε περισσότερα: https://go.microsoft.com/fwlink/?linkid=870924 Σχόλιο: Β21
Note on G155: [Σχόλιο σε νήμα] Η έκδοση του Excel που χρησιμοποιείτε επιτρέπει την ανάγνωση αυτού του σχολίου σε νήμα, ωστόσο, οι αλλαγές που θα γίνουν θα καταργηθούν αν το αρχείο ανοιχτεί σε νεότερη έκδοση του Excel. Μάθετε περισσότερα: https://go.microsoft.com/fwlink/?linkid=870924 Σχόλιο: Cooh/epoxy
Note on R155: [Σχόλιο σε νήμα] Η έκδοση του Excel που χρησιμοποιείτε επιτρέπει την ανάγνωση αυτού του σχολίου σε νήμα, ωστόσο, οι αλλαγές που θα γίνουν θα καταργηθούν αν το αρχείο ανοιχτεί σε νεότερη έκδοση του Excel. Μάθετε περισσότερα: https://go.microsoft.com/fwlink/?linkid=870924 Σχόλιο: To cooh groups
Note on Z155: [Σχόλιο σε νήμα] Η έκδοση του Excel που χρησιμοποιείτε επιτρέπει την ανάγνωση αυτού του σχολίου σε νήμα, ωστόσο, οι αλλαγές που θα γίνουν θα καταργηθούν αν το αρχείο ανοιχτεί σε νεότερη έκδοση του Excel. Μάθετε περισσότερα: https://go.microsoft.com/fwlink/?linkid=870924 Σχόλιο: Στους 200
Note on A159: [Σχόλιο σε νήμα] Η έκδοση του Excel που χρησιμοποιείτε επιτρέπει την ανάγνωση αυτού του σχολίου σε νήμα, ωστόσο, οι αλλαγές που θα γίνουν θα καταργηθούν αν το αρχείο ανοιχτεί σε νεότερη έκδοση του Excel. Μάθετε περισσότερα: https://go.microsoft.com/fwlink/?linkid=870924 Σχόλιο: B22
Note on C159: [Σχόλιο σε νήμα] Η έκδοση του Excel που χρησιμοποιείτε επιτρέπει την ανάγνωση αυτού του σχολίου σε νήμα, ωστόσο, οι αλλαγές που θα γίνουν θα καταργηθούν αν το αρχείο ανοιχτεί σε νεότερη έκδοση του Excel. Μάθετε περισσότερα: https://go.microsoft.com/fwlink/?linkid=870924 Σχόλιο: https://pubchem.ncbi.nlm.nih.gov/compound/C36-Dimer-acid
Note on K159: [Σχόλιο σε νήμα] Η έκδοση του Excel που χρησιμοποιείτε επιτρέπει την ανάγνωση αυτού του σχολίου σε νήμα, ωστόσο, οι αλλαγές που θα γίνουν θα καταργηθούν αν το αρχείο ανοιχτεί σε νεότερη έκδοση του Excel. Μάθετε περισσότερα: https://go.microsoft.com/fwlink/?linkid=870924 Σχόλιο: Επισης καταλυτης, θα τον συνυπολογισω στο catalyst molar ratio
Note on R159: [Σχόλιο σε νήμα] Η έκδοση του Excel που χρησιμοποιείτε επιτρέπει την ανάγνωση αυτού του σχολίου σε νήμα, ωστόσο, οι αλλαγές που θα γίνουν θα καταργηθούν αν το αρχείο ανοιχτεί σε νεότερη έκδοση του Excel. Μάθετε περισσότερα: https://go.microsoft.com/fwlink/?linkid=870924 Σχόλιο: Προς COOH
Note on AD159: [Σχόλιο σε νήμα] Η έκδοση του Excel που χρησιμοποιείτε επιτρέπει την ανάγνωση αυτού του σχολίου σε νήμα, ωστόσο, οι αλλαγές που θα γίνουν θα καταργηθούν αν το αρχείο ανοιχτεί σε νεότερη έκδοση του Excel. Μάθετε περισσότερα: https://go.microsoft.com/fwlink/?linkid=870924 Σχόλιο: Από stress/strain slope?
Note on Z161: [Σχόλιο σε νήμα] Η έκδοση του Excel που χρησιμοποιείτε επιτρέπει την ανάγνωση αυτού του σχολίου σε νήμα, ωστόσο, οι αλλαγές που θα γίνουν θα καταργηθούν αν το αρχείο ανοιχτεί σε νεότερη έκδοση του Excel. Μάθετε περισσότερα: https://go.microsoft.com/fwlink/?linkid=870924 Σχόλιο: Στους 190
Note on AF161: [Σχόλιο σε νήμα] Η έκδοση του Excel που χρησιμοποιείτε επιτρέπει την ανάγνωση αυτού του σχολίου σε νήμα, ωστόσο, οι αλλαγές που θα γίνουν θα καταργηθούν αν το αρχείο ανοιχτεί σε νεότερη έκδοση του Excel. Μάθετε περισσότερα: https://go.microsoft.com/fwlink/?linkid=870924 Σχόλιο: Από stess/extension slope λαμβανοντας υποψη το L0?
Note on A166: [Σχόλιο σε νήμα] Η έκδοση του Excel που χρησιμοποιείτε επιτρέπει την ανάγνωση αυτού του σχολίου σε νήμα, ωστόσο, οι αλλαγές που θα γίνουν θα καταργηθούν αν το αρχείο ανοιχτεί σε νεότερη έκδοση του Excel. Μάθετε περισσότερα: https://go.microsoft.com/fwlink/?linkid=870924 Σχόλιο: B26
Note on C166: [Σχόλιο σε νήμα] Η έκδοση του Excel που χρησιμοποιείτε επιτρέπει την ανάγνωση αυτού του σχολίου σε νήμα, ωστόσο, οι αλλαγές που θα γίνουν θα καταργηθούν αν το αρχείο ανοιχτεί σε νεότερη έκδοση του Excel. Μάθετε περισσότερα: https://go.microsoft.com/fwlink/?linkid=870924 Σχόλιο: sebacoyl chloride + triethylene glycol
Note on G166: [Σχόλιο σε νήμα] Η έκδοση του Excel που χρησιμοποιείτε επιτρέπει την ανάγνωση αυτού του σχολίου σε νήμα, ωστόσο, οι αλλαγές που θα γίνουν θα καταργηθούν αν το αρχείο ανοιχτεί σε νεότερη έκδοση του Excel. Μάθετε περισσότερα: https://go.microsoft.com/fwlink/?linkid=870924 Σχόλιο: Coor/oh
Note on H166: [Σχόλιο σε νήμα] Η έκδοση του Excel που χρησιμοποιείτε επιτρέπει την ανάγνωση αυτού του σχολίου σε νήμα, ωστόσο, οι αλλαγές που θα γίνουν θα καταργηθούν αν το αρχείο ανοιχτεί σε νεότερη έκδοση του Excel. Μάθετε περισσότερα: https://go.microsoft.com/fwlink/?linkid=870924 Σχόλιο: Free radical polymerization of 2-hydroxyethyl acrylate
Note on R166: [Σχόλιο σε νήμα] Η έκδοση του Excel που χρησιμοποιείτε επιτρέπει την ανάγνωση αυτού του σχολίου σε νήμα, ωστόσο, οι αλλαγές που θα γίνουν θα καταργηθούν αν το αρχείο ανοιχτεί σε νεότερη έκδοση του Excel. Μάθετε περισσότερα: https://go.microsoft.com/fwlink/?linkid=870924 Σχόλιο: With respect to oh
Note on U166: [Σχόλιο σε νήμα] Η έκδοση του Excel που χρησιμοποιείτε επιτρέπει την ανάγνωση αυτού του σχολίου σε νήμα, ωστόσο, οι αλλαγές που θα γίνουν θα καταργηθούν αν το αρχείο ανοιχτεί σε νεότερη έκδοση του Excel. Μάθετε περισσότερα: https://go.microsoft.com/fwlink/?linkid=870924 Σχόλιο: Εχω βαλει το 2ο melting point
Note on Z166: [Σχόλιο σε νήμα] Η έκδοση του Excel που χρησιμοποιείτε επιτρέπει την ανάγνωση αυτού του σχολίου σε νήμα, ωστόσο, οι αλλαγές που θα γίνουν θα καταργηθούν αν το αρχείο ανοιχτεί σε νεότερη έκδοση του Excel. Μάθετε περισσότερα: https://go.microsoft.com/fwlink/?linkid=870924 Σχόλιο: Στους 171
Note on A168: [Σχόλιο σε νήμα] Η έκδοση του Excel που χρησιμοποιείτε επιτρέπει την ανάγνωση αυτού του σχολίου σε νήμα, ωστόσο, οι αλλαγές που θα γίνουν θα καταργηθούν αν το αρχείο ανοιχτεί σε νεότερη έκδοση του Excel. Μάθετε περισσότερα: https://go.microsoft.com/fwlink/?linkid=870924 Σχόλιο: B27
Note on F168: [Σχόλιο σε νήμα] Η έκδοση του Excel που χρησιμοποιείτε επιτρέπει την ανάγνωση αυτού του σχολίου σε νήμα, ωστόσο, οι αλλαγές που θα γίνουν θα καταργηθούν αν το αρχείο ανοιχτεί σε νεότερη έκδοση του Excel. Μάθετε περισσότερα: https://go.microsoft.com/fwlink/?linkid=870924 Σχόλιο: TO REPEATING UNIT
Note on G168: [Σχόλιο σε νήμα] Η έκδοση του Excel που χρησιμοποιείτε επιτρέπει την ανάγνωση αυτού του σχολίου σε νήμα, ωστόσο, οι αλλαγές που θα γίνουν θα καταργηθούν αν το αρχείο ανοιχτεί σε νεότερη έκδοση του Excel. Μάθετε περισσότερα: https://go.microsoft.com/fwlink/?linkid=870924 Σχόλιο: OH+COOH/EPOXY
Note on H168: [Σχόλιο σε νήμα] Η έκδοση του Excel που χρησιμοποιείτε επιτρέπει την ανάγνωση αυτού του σχολίου σε νήμα, ωστόσο, οι αλλαγές που θα γίνουν θα καταργηθούν αν το αρχείο ανοιχτεί σε νεότερη έκδοση του Excel. Μάθετε περισσότερα: https://go.microsoft.com/fwlink/?linkid=870924 Σχόλιο: TPA/SA+EG/NPG
Note on I168: [Σχόλιο σε νήμα] Η έκδοση του Excel που χρησιμοποιείτε επιτρέπει την ανάγνωση αυτού του σχολίου σε νήμα, ωστόσο, οι αλλαγές που θα γίνουν θα καταργηθούν αν το αρχείο ανοιχτεί σε νεότερη έκδοση του Excel. Μάθετε περισσότερα: https://go.microsoft.com/fwlink/?linkid=870924 Σχόλιο: TPA+EG λόγω ομοιότητας με PET
Note on R168: [Σχόλιο σε νήμα] Η έκδοση του Excel που χρησιμοποιείτε επιτρέπει την ανάγνωση αυτού του σχολίου σε νήμα, ωστόσο, οι αλλαγές που θα γίνουν θα καταργηθούν αν το αρχείο ανοιχτεί σε νεότερη έκδοση του Excel. Μάθετε περισσότερα: https://go.microsoft.com/fwlink/?linkid=870924 Σχόλιο: With respect to oh and cooh
Note on Z170: [Σχόλιο σε νήμα] Η έκδοση του Excel που χρησιμοποιείτε επιτρέπει την ανάγνωση αυτού του σχολίου σε νήμα, ωστόσο, οι αλλαγές που θα γίνουν θα καταργηθούν αν το αρχείο ανοιχτεί σε νεότερη έκδοση του Excel. Μάθετε περισσότερα: https://go.microsoft.com/fwlink/?linkid=870924 Σχόλιο: Στους 181
Note on A171: [Σχόλιο σε νήμα] Η έκδοση του Excel που χρησιμοποιείτε επιτρέπει την ανάγνωση αυτού του σχολίου σε νήμα, ωστόσο, οι αλλαγές που θα γίνουν θα καταργηθούν αν το αρχείο ανοιχτεί σε νεότερη έκδοση του Excel. Μάθετε περισσότερα: https://go.microsoft.com/fwlink/?linkid=870924 Σχόλιο: Β28
Note on G171: [Σχόλιο σε νήμα] Η έκδοση του Excel που χρησιμοποιείτε επιτρέπει την ανάγνωση αυτού του σχολίου σε νήμα, ωστόσο, οι αλλαγές που θα γίνουν θα καταργηθούν αν το αρχείο ανοιχτεί σε νεότερη έκδοση του Excel. Μάθετε περισσότερα: https://go.microsoft.com/fwlink/?linkid=870924 Σχόλιο: COOH/EPOXY
Note on R171: [Σχόλιο σε νήμα] Η έκδοση του Excel που χρησιμοποιείτε επιτρέπει την ανάγνωση αυτού του σχολίου σε νήμα, ωστόσο, οι αλλαγές που θα γίνουν θα καταργηθούν αν το αρχείο ανοιχτεί σε νεότερη έκδοση του Excel. Μάθετε περισσότερα: https://go.microsoft.com/fwlink/?linkid=870924 Σχόλιο: TO FUNCTIONAL GROUP
Note on A175: [Σχόλιο σε νήμα] Η έκδοση του Excel που χρησιμοποιείτε επιτρέπει την ανάγνωση αυτού του σχολίου σε νήμα, ωστόσο, οι αλλαγές που θα γίνουν θα καταργηθούν αν το αρχείο ανοιχτεί σε νεότερη έκδοση του Excel. Μάθετε περισσότερα: https://go.microsoft.com/fwlink/?linkid=870924 Σχόλιο: Β29
Note on G175: [Σχόλιο σε νήμα] Η έκδοση του Excel που χρησιμοποιείτε επιτρέπει την ανάγνωση αυτού του σχολίου σε νήμα, ωστόσο, οι αλλαγές που θα γίνουν θα καταργηθούν αν το αρχείο ανοιχτεί σε νεότερη έκδοση του Excel. Μάθετε περισσότερα: https://go.microsoft.com/fwlink/?linkid=870924 Σχόλιο: Acetoacetate/epoxide
Note on N175: [Σχόλιο σε νήμα] Η έκδοση του Excel που χρησιμοποιείτε επιτρέπει την ανάγνωση αυτού του σχολίου σε νήμα, ωστόσο, οι αλλαγές που θα γίνουν θα καταργηθούν αν το αρχείο ανοιχτεί σε νεότερη έκδοση του Excel. Μάθετε περισσότερα: https://go.microsoft.com/fwlink/?linkid=870924 Σχόλιο: https://pubchem.ncbi.nlm.nih.gov/compound/Butane-1_4-diyl-diacetoacetate
Note on A180: [Σχόλιο σε νήμα] Η έκδοση του Excel που χρησιμοποιείτε επιτρέπει την ανάγνωση αυτού του σχολίου σε νήμα, ωστόσο, οι αλλαγές που θα γίνουν θα καταργηθούν αν το αρχείο ανοιχτεί σε νεότερη έκδοση του Excel. Μάθετε περισσότερα: https://go.microsoft.com/fwlink/?linkid=870924 Σχόλιο: B30
Note on G180: [Σχόλιο σε νήμα] Η έκδοση του Excel που χρησιμοποιείτε επιτρέπει την ανάγνωση αυτού του σχολίου σε νήμα, ωστόσο, οι αλλαγές που θα γίνουν θα καταργηθούν αν το αρχείο ανοιχτεί σε νεότερη έκδοση του Excel. Μάθετε περισσότερα: https://go.microsoft.com/fwlink/?linkid=870924 Σχόλιο: Nh/epox
Note on K180: [Σχόλιο σε νήμα] Η έκδοση του Excel που χρησιμοποιείτε επιτρέπει την ανάγνωση αυτού του σχολίου σε νήμα, ωστόσο, οι αλλαγές που θα γίνουν θα καταργηθούν αν το αρχείο ανοιχτεί σε νεότερη έκδοση του Excel. Μάθετε περισσότερα: https://go.microsoft.com/fwlink/?linkid=870924 Σχόλιο: https://www.alfa-chemistry.com/product/trimethylolpropane-triglycidyl-cas-30499-70-8-502916.html
Note on Z180: [Σχόλιο σε νήμα] Η έκδοση του Excel που χρησιμοποιείτε επιτρέπει την ανάγνωση αυτού του σχολίου σε νήμα, ωστόσο, οι αλλαγές που θα γίνουν θα καταργηθούν αν το αρχείο ανοιχτεί σε νεότερη έκδοση του Excel. Μάθετε περισσότερα: https://go.microsoft.com/fwlink/?linkid=870924 Σχόλιο: Στους 150
Note on A183: [Σχόλιο σε νήμα] Η έκδοση του Excel που χρησιμοποιείτε επιτρέπει την ανάγνωση αυτού του σχολίου σε νήμα, ωστόσο, οι αλλαγές που θα γίνουν θα καταργηθούν αν το αρχείο ανοιχτεί σε νεότερη έκδοση του Excel. Μάθετε περισσότερα: https://go.microsoft.com/fwlink/?linkid=870924 Σχόλιο: Β31
Note on C183: [Σχόλιο σε νήμα] Η έκδοση του Excel που χρησιμοποιείτε επιτρέπει την ανάγνωση αυτού του σχολίου σε νήμα, ωστόσο, οι αλλαγές που θα γίνουν θα καταργηθούν αν το αρχείο ανοιχτεί σε νεότερη έκδοση του Excel. Μάθετε περισσότερα: https://go.microsoft.com/fwlink/?linkid=870924 Σχόλιο: https://www.stepan.com/content/dam/stepan-dot-com/webdam/website-product-documents/literature/polyester-polyols/CASEAdhesivesBrochure.pdf
Note on D183: [Σχόλιο σε νήμα] Η έκδοση του Excel που χρησιμοποιείτε επιτρέπει την ανάγνωση αυτού του σχολίου σε νήμα, ωστόσο, οι αλλαγές που θα γίνουν θα καταργηθούν αν το αρχείο ανοιχτεί σε νεότερη έκδοση του Excel. Μάθετε περισσότερα: https://go.microsoft.com/fwlink/?linkid=870924 Σχόλιο: Από δομική μονάδα DEG+AA
Note on Z184: [Σχόλιο σε νήμα] Η έκδοση του Excel που χρησιμοποιείτε επιτρέπει την ανάγνωση αυτού του σχολίου σε νήμα, ωστόσο, οι αλλαγές που θα γίνουν θα καταργηθούν αν το αρχείο ανοιχτεί σε νεότερη έκδοση του Excel. Μάθετε περισσότερα: https://go.microsoft.com/fwlink/?linkid=870924 Σχόλιο: Στους 80
Note on A187: [Σχόλιο σε νήμα] Η έκδοση του Excel που χρησιμοποιείτε επιτρέπει την ανάγνωση αυτού του σχολίου σε νήμα, ωστόσο, οι αλλαγές που θα γίνουν θα καταργηθούν αν το αρχείο ανοιχτεί σε νεότερη έκδοση του Excel. Μάθετε περισσότερα: https://go.microsoft.com/fwlink/?linkid=870924 Σχόλιο: Β33
Note on G187: [Σχόλιο σε νήμα] Η έκδοση του Excel που χρησιμοποιείτε επιτρέπει την ανάγνωση αυτού του σχολίου σε νήμα, ωστόσο, οι αλλαγές που θα γίνουν θα καταργηθούν αν το αρχείο ανοιχτεί σε νεότερη έκδοση του Excel. Μάθετε περισσότερα: https://go.microsoft.com/fwlink/?linkid=870924 Σχόλιο: COOH/EPOXY
Note on R187: [Σχόλιο σε νήμα] Η έκδοση του Excel που χρησιμοποιείτε επιτρέπει την ανάγνωση αυτού του σχολίου σε νήμα, ωστόσο, οι αλλαγές που θα γίνουν θα καταργηθούν αν το αρχείο ανοιχτεί σε νεότερη έκδοση του Excel. Μάθετε περισσότερα: https://go.microsoft.com/fwlink/?linkid=870924 Σχόλιο: To epoxy groups
Note on Z187: [Σχόλιο σε νήμα] Η έκδοση του Excel που χρησιμοποιείτε επιτρέπει την ανάγνωση αυτού του σχολίου σε νήμα, ωστόσο, οι αλλαγές που θα γίνουν θα καταργηθούν αν το αρχείο ανοιχτεί σε νεότερη έκδοση του Excel. Μάθετε περισσότερα: https://go.microsoft.com/fwlink/?linkid=870924 Σχόλιο: Στους 170
Note on A192: [Σχόλιο σε νήμα] Η έκδοση του Excel που χρησιμοποιείτε επιτρέπει την ανάγνωση αυτού του σχολίου σε νήμα, ωστόσο, οι αλλαγές που θα γίνουν θα καταργηθούν αν το αρχείο ανοιχτεί σε νεότερη έκδοση του Excel. Μάθετε περισσότερα: https://go.microsoft.com/fwlink/?linkid=870924 Σχόλιο: B34
Note on G192: [Σχόλιο σε νήμα] Η έκδοση του Excel που χρησιμοποιείτε επιτρέπει την ανάγνωση αυτού του σχολίου σε νήμα, ωστόσο, οι αλλαγές που θα γίνουν θα καταργηθούν αν το αρχείο ανοιχτεί σε νεότερη έκδοση του Excel. Μάθετε περισσότερα: https://go.microsoft.com/fwlink/?linkid=870924 Σχόλιο: Cooh/epoxy
Note on H192: [Σχόλιο σε νήμα] Η έκδοση του Excel που χρησιμοποιείτε επιτρέπει την ανάγνωση αυτού του σχολίου σε νήμα, ωστόσο, οι αλλαγές που θα γίνουν θα καταργηθούν αν το αρχείο ανοιχτεί σε νεότερη έκδοση του Excel. Μάθετε περισσότερα: https://go.microsoft.com/fwlink/?linkid=870924 Σχόλιο: https://pubchem.ncbi.nlm.nih.gov/compound/71306824
Note on R192: [Σχόλιο σε νήμα] Η έκδοση του Excel που χρησιμοποιείτε επιτρέπει την ανάγνωση αυτού του σχολίου σε νήμα, ωστόσο, οι αλλαγές που θα γίνουν θα καταργηθούν αν το αρχείο ανοιχτεί σε νεότερη έκδοση του Excel. Μάθετε περισσότερα: https://go.microsoft.com/fwlink/?linkid=870924 Σχόλιο: Relative to cooh
Note on Z193: [Σχόλιο σε νήμα] Η έκδοση του Excel που χρησιμοποιείτε επιτρέπει την ανάγνωση αυτού του σχολίου σε νήμα, ωστόσο, οι αλλαγές που θα γίνουν θα καταργηθούν αν το αρχείο ανοιχτεί σε νεότερη έκδοση του Excel. Μάθετε περισσότερα: https://go.microsoft.com/fwlink/?linkid=870924 Σχόλιο: Στους 194
Note on A198: [Σχόλιο σε νήμα] Η έκδοση του Excel που χρησιμοποιείτε επιτρέπει την ανάγνωση αυτού του σχολίου σε νήμα, ωστόσο, οι αλλαγές που θα γίνουν θα καταργηθούν αν το αρχείο ανοιχτεί σε νεότερη έκδοση του Excel. Μάθετε περισσότερα: https://go.microsoft.com/fwlink/?linkid=870924 Σχόλιο: B35
Note on G198: [Σχόλιο σε νήμα] Η έκδοση του Excel που χρησιμοποιείτε επιτρέπει την ανάγνωση αυτού του σχολίου σε νήμα, ωστόσο, οι αλλαγές που θα γίνουν θα καταργηθούν αν το αρχείο ανοιχτεί σε νεότερη έκδοση του Excel. Μάθετε περισσότερα: https://go.microsoft.com/fwlink/?linkid=870924 Σχόλιο: Carboxyl/epoxy
Note on H198: [Σχόλιο σε νήμα] Η έκδοση του Excel που χρησιμοποιείτε επιτρέπει την ανάγνωση αυτού του σχολίου σε νήμα, ωστόσο, οι αλλαγές που θα γίνουν θα καταργηθούν αν το αρχείο ανοιχτεί σε νεότερη έκδοση του Excel. Μάθετε περισσότερα: https://go.microsoft.com/fwlink/?linkid=870924 Σχόλιο: TUNG OIL BASED CURING AGENT
Note on I198: [Σχόλιο σε νήμα] Η έκδοση του Excel που χρησιμοποιείτε επιτρέπει την ανάγνωση αυτού του σχολίου σε νήμα, ωστόσο, οι αλλαγές που θα γίνουν θα καταργηθούν αν το αρχείο ανοιχτεί σε νεότερη έκδοση του Excel. Μάθετε περισσότερα: https://go.microsoft.com/fwlink/?linkid=870924 Σχόλιο: Από molview 651.7
Note on R198: [Σχόλιο σε νήμα] Η έκδοση του Excel που χρησιμοποιείτε επιτρέπει την ανάγνωση αυτού του σχολίου σε νήμα, ωστόσο, οι αλλαγές που θα γίνουν θα καταργηθούν αν το αρχείο ανοιχτεί σε νεότερη έκδοση του Excel. Μάθετε περισσότερα: https://go.microsoft.com/fwlink/?linkid=870924 Σχόλιο: To carboxyl
Note on Z198: [Σχόλιο σε νήμα] Η έκδοση του Excel που χρησιμοποιείτε επιτρέπει την ανάγνωση αυτού του σχολίου σε νήμα, ωστόσο, οι αλλαγές που θα γίνουν θα καταργηθούν αν το αρχείο ανοιχτεί σε νεότερη έκδοση του Excel. Μάθετε περισσότερα: https://go.microsoft.com/fwlink/?linkid=870924 Σχόλιο: Στους 180
Note on A199: [Σχόλιο σε νήμα] Η έκδοση του Excel που χρησιμοποιείτε επιτρέπει την ανάγνωση αυτού του σχολίου σε νήμα, ωστόσο, οι αλλαγές που θα γίνουν θα καταργηθούν αν το αρχείο ανοιχτεί σε νεότερη έκδοση του Excel. Μάθετε περισσότερα: https://go.microsoft.com/fwlink/?linkid=870924 Σχόλιο: B37
Note on G199: [Σχόλιο σε νήμα] Η έκδοση του Excel που χρησιμοποιείτε επιτρέπει την ανάγνωση αυτού του σχολίου σε νήμα, ωστόσο, οι αλλαγές που θα γίνουν θα καταργηθούν αν το αρχείο ανοιχτεί σε νεότερη έκδοση του Excel. Μάθετε περισσότερα: https://go.microsoft.com/fwlink/?linkid=870924 Σχόλιο: Acetoacetate/amine Απάντηση: ΔΕΝ ΞΕΡΩ ΠΩΣ ΝΑ ΠΑΡΟΥΣΙΑΣΩ ΣΩΣΤΑ ΤΗΝ ΣΥΝΘΕΣΗ
Note on Z199: [Σχόλιο σε νήμα] Η έκδοση του Excel που χρησιμοποιείτε επιτρέπει την ανάγνωση αυτού του σχολίου σε νήμα, ωστόσο, οι αλλαγές που θα γίνουν θα καταργηθούν αν το αρχείο ανοιχτεί σε νεότερη έκδοση του Excel. Μάθετε περισσότερα: https://go.microsoft.com/fwlink/?linkid=870924 Σχόλιο: Στους 130
Note on A204: [Σχόλιο σε νήμα] Η έκδοση του Excel που χρησιμοποιείτε επιτρέπει την ανάγνωση αυτού του σχολίου σε νήμα, ωστόσο, οι αλλαγές που θα γίνουν θα καταργηθούν αν το αρχείο ανοιχτεί σε νεότερη έκδοση του Excel. Μάθετε περισσότερα: https://go.microsoft.com/fwlink/?linkid=870924 Σχόλιο: B36
Note on G204: [Σχόλιο σε νήμα] Η έκδοση του Excel που χρησιμοποιείτε επιτρέπει την ανάγνωση αυτού του σχολίου σε νήμα, ωστόσο, οι αλλαγές που θα γίνουν θα καταργηθούν αν το αρχείο ανοιχτεί σε νεότερη έκδοση του Excel. Μάθετε περισσότερα: https://go.microsoft.com/fwlink/?linkid=870924 Σχόλιο: COOH/EPOX
Note on I204: [Σχόλιο σε νήμα] Η έκδοση του Excel που χρησιμοποιείτε επιτρέπει την ανάγνωση αυτού του σχολίου σε νήμα, ωστόσο, οι αλλαγές που θα γίνουν θα καταργηθούν αν το αρχείο ανοιχτεί σε νεότερη έκδοση του Excel. Μάθετε περισσότερα: https://go.microsoft.com/fwlink/?linkid=870924 Σχόλιο: 50:50 mixture assumed
Note on J204: [Σχόλιο σε νήμα] Η έκδοση του Excel που χρησιμοποιείτε επιτρέπει την ανάγνωση αυτού του σχολίου σε νήμα, ωστόσο, οι αλλαγές που θα γίνουν θα καταργηθούν αν το αρχείο ανοιχτεί σε νεότερη έκδοση του Excel. Μάθετε περισσότερα: https://go.microsoft.com/fwlink/?linkid=870924 Σχόλιο: Only cooh participation assumed
Note on R204: [Σχόλιο σε νήμα] Η έκδοση του Excel που χρησιμοποιείτε επιτρέπει την ανάγνωση αυτού του σχολίου σε νήμα, ωστόσο, οι αλλαγές που θα γίνουν θα καταργηθούν αν το αρχείο ανοιχτεί σε νεότερη έκδοση του Excel. Μάθετε περισσότερα: https://go.microsoft.com/fwlink/?linkid=870924 Σχόλιο: To cooh
Note on Z208: [Σχόλιο σε νήμα] Η έκδοση του Excel που χρησιμοποιείτε επιτρέπει την ανάγνωση αυτού του σχολίου σε νήμα, ωστόσο, οι αλλαγές που θα γίνουν θα καταργηθούν αν το αρχείο ανοιχτεί σε νεότερη έκδοση του Excel. Μάθετε περισσότερα: https://go.microsoft.com/fwlink/?linkid=870924 Σχόλιο: Στους 150
Note on A209: [Σχόλιο σε νήμα] Η έκδοση του Excel που χρησιμοποιείτε επιτρέπει την ανάγνωση αυτού του σχολίου σε νήμα, ωστόσο, οι αλλαγές που θα γίνουν θα καταργηθούν αν το αρχείο ανοιχτεί σε νεότερη έκδοση του Excel. Μάθετε περισσότερα: https://go.microsoft.com/fwlink/?linkid=870924 Σχόλιο: B39
Note on G209: [Σχόλιο σε νήμα] Η έκδοση του Excel που χρησιμοποιείτε επιτρέπει την ανάγνωση αυτού του σχολίου σε νήμα, ωστόσο, οι αλλαγές που θα γίνουν θα καταργηθούν αν το αρχείο ανοιχτεί σε νεότερη έκδοση του Excel. Μάθετε περισσότερα: https://go.microsoft.com/fwlink/?linkid=870924 Σχόλιο: COOH+OH/EPOX
Note on R209: [Σχόλιο σε νήμα] Η έκδοση του Excel που χρησιμοποιείτε επιτρέπει την ανάγνωση αυτού του σχολίου σε νήμα, ωστόσο, οι αλλαγές που θα γίνουν θα καταργηθούν αν το αρχείο ανοιχτεί σε νεότερη έκδοση του Excel. Μάθετε περισσότερα: https://go.microsoft.com/fwlink/?linkid=870924 Σχόλιο: TO COOH+OH
Note on A218: [Σχόλιο σε νήμα] Η έκδοση του Excel που χρησιμοποιείτε επιτρέπει την ανάγνωση αυτού του σχολίου σε νήμα, ωστόσο, οι αλλαγές που θα γίνουν θα καταργηθούν αν το αρχείο ανοιχτεί σε νεότερη έκδοση του Excel. Μάθετε περισσότερα: https://go.microsoft.com/fwlink/?linkid=870924 Σχόλιο: B40
Note on G218: [Σχόλιο σε νήμα] Η έκδοση του Excel που χρησιμοποιείτε επιτρέπει την ανάγνωση αυτού του σχολίου σε νήμα, ωστόσο, οι αλλαγές που θα γίνουν θα καταργηθούν αν το αρχείο ανοιχτεί σε νεότερη έκδοση του Excel. Μάθετε περισσότερα: https://go.microsoft.com/fwlink/?linkid=870924 Σχόλιο: Nh/epox
Note on K220: [Σχόλιο σε νήμα] Η έκδοση του Excel που χρησιμοποιείτε επιτρέπει την ανάγνωση αυτού του σχολίου σε νήμα, ωστόσο, οι αλλαγές που θα γίνουν θα καταργηθούν αν το αρχείο ανοιχτεί σε νεότερη έκδοση του Excel. Μάθετε περισσότερα: https://go.microsoft.com/fwlink/?linkid=870924 Σχόλιο: Μας επηρεαζουν αρκετα για να μπουν? Και αν ναι πως θα αποτυπωθει η συσταση?
Note on K221: [Σχόλιο σε νήμα] Η έκδοση του Excel που χρησιμοποιείτε επιτρέπει την ανάγνωση αυτού του σχολίου σε νήμα, ωστόσο, οι αλλαγές που θα γίνουν θα καταργηθούν αν το αρχείο ανοιχτεί σε νεότερη έκδοση του Excel. Μάθετε περισσότερα: https://go.microsoft.com/fwlink/?linkid=870924 Σχόλιο: https://tuball.com/articles/single-walled-carbon-nanotubes
Note on K222: [Σχόλιο σε νήμα] Η έκδοση του Excel που χρησιμοποιείτε επιτρέπει την ανάγνωση αυτού του σχολίου σε νήμα, ωστόσο, οι αλλαγές που θα γίνουν θα καταργηθούν αν το αρχείο ανοιχτεί σε νεότερη έκδοση του Excel. Μάθετε περισσότερα: https://go.microsoft.com/fwlink/?linkid=870924 Σχόλιο: https://docs.gato.txst.edu/138698/Nanotubes---Multiwall---GRAPHISTRENGTH-C100.pdf Απάντηση: Graphite only can be assumed