## Φύλλο1
Characteristics |  | Compounds used | [9 empty] | Catalyst Info |  |  | Reaction temperature | Thermal properties | Crosslinked network properties | [6 empty] | Mechanical properties
|  | Compound1 |  |  |  | Compound2 |  |  | Compound3
Sample name | Bibliography | Compound type | MW1 (g/mol) | Functional groups1 | Reactive end-groups ratio | Compound type | MW2 (g/mol) | Functional groups2 | Compound type | MW3 (g/mol) | Functional groups3 | Catalyst type | Catalyst molar ratio (%mol) | MW (g/mol) | T (oC) | Tm2 (oC) | Gel fraction (%) | Swelling ratio (%) | Crosslink density (mol/m3) | Tg (oC) | Pre-exponential factor (s-1) | Ea (kJ/mol) | Tv (oC) | Youngs modulus (MPa) | Tensile strength (MPa)
PDG_1_170 | https://pubs.acs.org/doi/full/10.1021/acs.macromol.4c00322 | DGEBA | 340.4 | 2 | 0.4704679 | PBS | 172 | 2 | None | - | - | Zn(acac)2 | 0.5 | 263.61 | 170 | 114.3 | 0.664382 | 7.845213 | 64.87012 | -31.9 | 3.827843e-07 | 69.2 | 17.8 | - | -
PDG_2_170 |  | DGEBA | 340.4 | 2 | 0.9409359 | PBS | 172 | 2 | None | - | - | Zn(acac)2 | 0.5 | 263.61 | 170 | 112.1 | 0.8027736 | 6.564096 | 123.5763 | -30.8 | 1.305032e-07 | 73.7 | 25.7 | - | -
PDG_3_170 |  | DGEBA | 340.4 | 2 | 1.411404 | PBS | 172 | 2 | None | - | - | Zn(acac)2 | 0.5 | 263.61 | 170 | 116.5 | 0.8395636 | 6.109687 | 151.388 | -30.2 | 3.257081e-08 | 80.1 | 37.2 | - | -
PDG_4_170 |  | DGEBA | 340.4 | 2 | 1.881872 | PBS | 172 | 2 | None | - | - | Zn(acac)2 | 0.5 | 263.61 | 170 | 112.5 | 0.8578854 | 5.566613 | 184.8507 | -29.3 | 2.275283e-08 | 81.9 | 40.5 | - | -
PDG_5_170 |  | DGEBA | 340.4 | 2 | 2.35234 | PBS | 172 | 2 | None | - | - | Zn(acac)2 | 0.5 | 263.61 | 170 | 109.7 | 0.8799861 | 5.376106 | 207.2369 | -28.2 | 1.605755e-08 | 84.3 | 46.3 | - | -
PDG_10_170 |  | DGEBA | 340.4 | 2 | 4.704679 | PBS | 172 | 2 | None | - | - | Zn(acac)2 | 0.5 | 263.61 | 170 | 107.2 | 0.9162904 | 4.711961 | 278.1792 | -25.7 | - | - | - | - | -
PDG_1_160 |  | DGEBA | 340.4 | 2 | 0.4704679 | PBS | 172 | 2 | None | - | - | Zn(acac)2 | 0.5 | 263.61 | 160 | 114.6 | 0.5998434 | 8.264223 | 49.36975 | -32.2 | - | - | - | - | -
PDG_2_160 |  | DGEBA | 340.4 | 2 | 0.9409359 | PBS | 172 | 2 | None | - | - | Zn(acac)2 | 0.5 | 263.61 | 160 | 113.1 | 0.7231583 | 7.19978 | 87.25453 | -31.1 | - | - | - | - | -
PDG_3_160 |  | DGEBA | 340.4 | 2 | 1.411404 | PBS | 172 | 2 | None | - | - | Zn(acac)2 | 0.5 | 263.61 | 160 | 110.8 | 0.7858089 | 6.802721 | 111.7583 | -30.7 | - | - | - | - | -
PDG_4_160 |  | DGEBA | 340.4 | 2 | 1.881872 | PBS | 172 | 2 | None | - | - | Zn(acac)2 | 0.5 | 263.61 | 160 | 109 | 0.8057212 | 6.206881 | 137.1833 | -29.6 | - | - | - | - | -
PDG_5_160 |  | DGEBA | 340.4 | 2 | 2.35234 | PBS | 172 | 2 | None | - | - | Zn(acac)2 | 0.5 | 263.61 | 160 | 110 | 0.8323451 | 5.865508 | 161.3408 | -28.8 | - | - | - | - | -
PDG_10_160 |  | DGEBA | 340.4 | 2 | 4.704679 | PBS | 172 | 2 | None | - | - | Zn(acac)2 | 0.5 | 263.61 | 160 | 106.8 | 0.8588939 | 5.370472 | 197.1331 | -26.6 | - | - | - | - | -
PDG_1_150 |  | DGEBA | 340.4 | 2 | 0.4704679 | PBS | 172 | 2 | None | - | - | Zn(acac)2 | 0.5 | 263.61 | 150 | 113.5 | 0.534906 | 8.739145 | 36.6668 | -32.7 | - | - | - | - | -
PDG_2_150 |  | DGEBA | 340.4 | 2 | 0.9409359 | PBS | 172 | 2 | None | - | - | Zn(acac)2 | 0.5 | 263.61 | 150 | 113.8 | 0.6450533 | 7.925013 | 60.36037 | -32 | - | - | - | - | -
PDG_3_150 |  | DGEBA | 340.4 | 2 | 1.411404 | PBS | 172 | 2 | None | - | - | Zn(acac)2 | 0.5 | 263.61 | 150 | 110.2 | 0.7319303 | 7.407717 | 85.21917 | -31.2 | - | - | - | - | -
PDG_4_150 |  | DGEBA | 340.4 | 2 | 1.881872 | PBS | 172 | 2 | None | - | - | Zn(acac)2 | 0.5 | 263.61 | 150 | 109.7 | 0.7770183 | 7.141192 | 101.503 | -30.7 | - | - | - | - | -
PDG_5_150 |  | DGEBA | 340.4 | 2 | 2.35234 | PBS | 172 | 2 | None | - | - | Zn(acac)2 | 0.5 | 263.61 | 150 | 109 | 0.7970519 | 6.5114 | 124.9945 | -29.1 | - | - | - | - | -
PDG_10_150 |  | DGEBA | 340.4 | 2 | 4.704679 | PBS | 172 | 2 | None | - | - | Zn(acac)2 | 0.5 | 263.61 | 150 | 103.8 | 0.8331385 | 6.01109 | 154.8375 | -27.2 | - | - | - | - | -
PGL_1_170 |  | Glycerol | 92.09 | 3 | 0.7057019 | PBS | 172 | 2 | None | - | - | Zn(acac)2 | 0.5 | 263.61 | 170 | 115.8 | − | − | − | -33.2 | - | - | - | - | -
PGL_2_170 |  | Glycerol | 92.09 | 3 | 1.411404 | PBS | 172 | 2 | None | - | - | Zn(acac)2 | 0.5 | 263.61 | 170 | 114.5 | 0.5218013 | 9.237858 | 31.84625 | -33 | - | - | - | - | -
PGL_3_170 |  | Glycerol | 92.09 | 3 | 2.117106 | PBS | 172 | 2 | None | - | - | Zn(acac)2 | 0.5 | 263.61 | 170 | 112.7 | 0.5624506 | 8.663453 | 40.51546 | -32.8 | - | - | - | - | -
PGL_4_170 |  | Glycerol | 92.09 | 3 | 2.822808 | PBS | 172 | 2 | None | - | - | Zn(acac)2 | 0.5 | 263.61 | 170 | 114.8 | 0.6168301 | 8.338772 | 50.93906 | -32.1 | - | - | - | - | -
PGL_5_170 |  | Glycerol | 92.09 | 3 | 3.52851 | PBS | 172 | 2 | None | - | - | Zn(acac)2 | 0.5 | 263.61 | 170 | 112.3 | 0.6463857 | 8.091451 | 58.16593 | -31.4 | - | - | - | - | -
PGL_10_170 |  | Glycerol | 92.09 | 3 | 7.057019 | PBS | 172 | 2 | None | - | - | Zn(acac)2 | 0.5 | 263.61 | 170 | 107 | 0.7224386 | 7.121417 | 87.8752 | -30.9 | - | - | - | - | -
PGL_1_160 |  | Glycerol | 92.09 | 3 | 0.7057019 | PBS | 172 | 2 | None | - | - | Zn(acac)2 | 0.5 | 263.61 | 160 | 115.5 | − | − | − | -33 | - | - | - | - | -
PGL_2_160 |  | Glycerol | 92.09 | 3 | 1.411404 | PBS | 172 | 2 | None | - | - | Zn(acac)2 | 0.5 | 263.61 | 160 | 113.7 | 0.5773508 | 8.767809 | 41.66581 | -32.7 | - | - | - | - | -
PGL_3_160 |  | Glycerol | 92.09 | 3 | 2.117106 | PBS | 172 | 2 | None | - | - | Zn(acac)2 | 0.5 | 263.61 | 160 | 113.8 | 0.6345614 | 8.511659 | 51.78005 | -32.4 | - | - | - | - | -
PGL_4_160 |  | Glycerol | 92.09 | 3 | 2.822808 | PBS | 172 | 2 | None | - | - | Zn(acac)2 | 0.5 | 263.61 | 160 | 113 | 0.6675188 | 8.008013 | 62.92084 | -31.7 | - | - | - | - | -
PGL_5_160 |  | Glycerol | 92.09 | 3 | 3.52851 | PBS | 172 | 2 | None | - | - | Zn(acac)2 | 0.5 | 263.61 | 160 | 110.8 | 0.7135803 | 7.724936 | 75.28664 | -31.2 | - | - | - | - | -
PGL_10_160 |  | Glycerol | 92.09 | 3 | 7.057019 | PBS | 172 | 2 | None | - | - | Zn(acac)2 | 0.5 | 263.61 | 160 | 108 | 0.7628516 | 6.535702 | 112.0421 | -30.3 | - | - | - | - | -
PGL_1_150 |  | Glycerol | 92.09 | 3 | 0.7057019 | PBS | 172 | 2 | None | - | - | Zn(acac)2 | 0.5 | 263.61 | 150 | 114.5 | - | - | - | -32.5 | - | - | - | - | -
PGL_2_150 |  | Glycerol | 92.09 | 3 | 1.411404 | PBS | 172 | 2 | None | - | - | Zn(acac)2 | 0.5 | 263.61 | 150 | 115 | 0.6111607 | 8.398956 | 49.33645 | -32.2 | 8.264354e-07 | 65 | 7.7 | - | -
PGL_3_150 |  | Glycerol | 92.09 | 3 | 2.117106 | PBS | 172 | 2 | None | - | - | Zn(acac)2 | 0.5 | 263.61 | 150 | 113.3 | 0.6493449 | 7.936024 | 60.71611 | -31.6 | 6.781516e-07 | 66.5 | 12.5 | - | -
PGL_4_150 |  | Glycerol | 92.09 | 3 | 2.822808 | PBS | 172 | 2 | None | - | - | Zn(acac)2 | 0.5 | 263.61 | 150 | 112.7 | 0.7148548 | 7.529725 | 78.96123 | -31.3 | 1.584873e-07 | 72.5 | 22.7 | - | -
PGL_5_150 |  | Glycerol | 92.09 | 3 | 3.52851 | PBS | 172 | 2 | None | - | - | Zn(acac)2 | 0.5 | 263.61 | 150 | 110.7 | 0.735948 | 7.320532 | 87.0926 | -30.7 | 1.206597e-07 | 74.4 | 27.6 | - | -
PGL_10_150 |  | Glycerol | 92.09 | 3 | 7.057019 | PBS | 172 | 2 | None | - | - | Zn(acac)2 | 0.5 | 263.61 | 150 | 107.2 | 0.7884127 | 6.255128 | 128.6031 | -29.9 | 2.535266e-08 | 81 | 38 | - | -
DGEBA:succinic acid 1:0.25 |  | DGEBA | 382 | 2 | 0.25 | Succinic acid | 118 | 2 | None | - | - | Zn(acac)2 | 2.5 | 263.61 | 160 | None | - | 0.4083832 | 4108.681 | - | 3.234975e-13 | 143.7025016 | 156 | - | -
DGEBA:succinic acid 1:0.5 |  | DGEBA | 382 | 2 | 0.5 | Succinic acid | 118 | 2 | None | - | - | Zn(acac)2 | 2.5 | 263.61 | 160 | None | - | 0.4684784 | 3090.297 | - | 1.234731e-11 | 124.739 | 136.4 | - | -
DGEBA:succinic acid 1:0.75 |  | DGEBA | 382 | 2 | 0.75 | Succinic acid | 118 | 2 | None | - | - | Zn(acac)2 | 2.5 | 263.61 | 160 | None | - | 0.5495783 | 2351.318 | - | 2.083141e-09 | 97.0879 | 97.5 | - | -
DGEBA:succinic acid 1:1 |  | DGEBA | 382 | 2 | 1 | Succinic acid | 118 | 2 | None | - | - | Zn(acac)2 | 2.5 | 263.61 | 160 | None | - | 0.6443499 | 1697.742 | - | 1.233798e-10 | 113.9487 | 126.1 | - | -
DGEBA:succinic acid 1:0.25 |  | DGEBA | 382 | 2 | 0.25 | Succinic acid | 118 | 2 | None | - | - | Sn(Oct)2 | 2.5 | 405.12 | 160 | None | - | 0.3753964 | 4761.876 | 120.3 | 1.520523e-12 | 136.8584 | 151.9 | - | -
DGEBA:succinic acid 1:0.5 |  | DGEBA | 382 | 2 | 0.5 | Succinic acid | 118 | 2 | None | - | - | Sn(Oct)2 | 2.5 | 405.12 | 160 | None | - | 0.4442576 | 3609.432 | - | 2.430298e-10 | 112.6475 | 129.5 | - | -
DGEBA:succinic acid 1:0.75 |  | DGEBA | 382 | 2 | 0.75 | Succinic acid | 118 | 2 | None | - | - | Sn(Oct)2 | 2.5 | 405.12 | 160 | None | - | 0.5345248 | 2668.697 | 107.6 | 1.331914e-08 | 89.10791 | 88.4 | - | -
DGEBA:succinic acid 1:1 |  | DGEBA | 382 | 2 | 1 | Succinic acid | 118 | 2 | None | - | - | Sn(Oct)2 | 2.5 | 405.12 | 160 | None | - | 0.594778 | 2031.05 | - | 4.977902e-09 | 98.74024 | 114.6 | - | -
DGEBA:succinic acid 1:0.75 |  | DGEBA | 382 | 2 | 0.75 | Succinic acid | 118 | 2 | None | - | - | None | 0 | - | 160 | None | - | 0.7404418 | 1015.855 | - | - | - | None | - | -
DGEBA:succinic acid 1:0.75 |  | DGEBA | 382 | 2 | 0.75 | Succinic acid | 118 | 2 | None | - | - | Sn(Oct)2 | 0.5 | 405.12 | 160 | None | - | 0.7240164 | 1136.718 | - | - | - | 118.5 | - | -
DGEBA:succinic acid 1:0.75 |  | DGEBA | 382 | 2 | 0.75 | Succinic acid | 118 | 2 | None | - | - | Sn(Oct)2 | 1.25 | 405.12 | 160 | None | - | 0.6817122 | 1527.635 | - | - | - | 110.2 | - | -
C13_2 | https://pubs.rsc.org/en/content/articlelanding/2019/py/c8py01156g | Glycerol | 92.09 | 3 | - | PBT | 202 | 2 | None | - | - | Zn(acac)2 | 1 | 263.61 | 180 | 201 | - | - | - | 80 | 6.36e-12 | 152 |  | - | -
C13_02 |  | Glycerol | 92.09 | 3 | - | PBT | 202 | 2 | None | - | - | Zn(acac)2 | 0.1 | 263.61 | 180 | 214 | - | - | - | 66 | 6.98e-13 | 167 | - | - | -
C13_005 |  | Glycerol | 92.09 | 3 | - | PBT | 202 | 2 | None | - | - | Zn(acac)2 | 0.025 | 263.61 | 180 | 215 | - | - | - | 69 | 1.27e-17 | 202 | - | - | -
C130 |  | Glycerol | 92.09 | 3 | - | PBT | 202 | 2 | None | - | - | Zn(acac)2 | 0 | 263.61 | 180 | 217 | - | - | - | 62 | 9.78e-13 | 172 | - | - | -
C6_01 |  | Glycerol | 92.09 | 3 | - | PBT | 202 | 2 | None | - | - | Zn(acac)2 | 0.05 | 263.61 | 180 | 218 | - | - | - | 64 | 4.66e-10 | 137 | - | - | -
C3_005 |  | Glycerol | 92.09 | 3 | - | PBT | 202 | 2 | None | - | - | Zn(acac)2 | 0.025 | 263.61 | 180 | 222 | - | - | - | 59 | 1.01e-14 | 167 | - | - | -
C1_002 |  | Glycerol | 92.09 | 3 | - | PBT | 202 | 2 | None | - | - | Zn(acac)2 | 0.01 | 263.61 | 180 | 222 | - | - | - | 59 | - | - | - | - | -
ZNPAM/ER1 | https://pubs.acs.org/doi/10.1021/acs.iecr.9b00090 | DGEBA | 340.4 | 2 | 1 | Sebasic acid | 202 | 2 | None | - | - | Zn-PAM | 0.9409722 | 288 | 140 | None | - | - | 337 | 41.9 | - | - | 170.72 | 584 | 26
ZNPAM/ER25 |  | DGEBA | 340.4 | 2 | 1 | Sebasic acid | 202 | 2 | None | - | - | Zn-PAM | 2.352431 | 288 | 140 | None | - | - | 464 | 42 | 1.263769e-05 | 68 | 170.71 | 597 | 28
ZNPAM/ER5 |  | DGEBA | 340.4 | 2 | 1 | Sebasic acid | 202 | 2 | None | - | - | Zn-PAM | 4.704861 | 288 | 140 | None | - | - | 496 | 42.9 | - | - | 172.75 | 614 | 33
ZNPAM/ER75 |  | DGEBA | 340.4 | 2 | 1 | Sebasic acid | 202 | 2 | None | - | - | Zn-PAM | 7.057292 | 288 | 140 | None | - | - | 622 | 44.9 | - | - | 181.82 | 622 | 45
ZNPAM/ER10 |  | DGEBA | 340.4 | 2 | 1 | Sebasic acid | 202 | 2 | None | - | - | Zn-PAM | 9.409722 | 288 | 140 | None | - | - | 710 | 47 | - | - | 184.4 | 631 | 45
ZNOAC/ER062 |  | DGEBA | 340.4 | 2 | 1 | Sebasic acid | 202 | 2 | None | - | - | Zn(OAc)2 | 0.75 | 183.48 | 140 | None | - | - | 377 | 37.2 | 8.92545e-09 | 95 | 172 | 521 | 35
TBD/ER04 |  | DGEBA | 340.4 | 2 | 1 | Sebasic acid | 202 | 2 | None | - | - | TBD | 0.75 | 139.2 | 140 | None | - | - | 365 | 39.1 | 2.510796e-07 | 84 | 172 | 566 | 39
ER |  | DGEBA | 340.4 | 2 | 1 | Sebasic acid | 202 | 2 | None | - | - | None | 0 | - | 140 | None | - | - | 259 | 37 | - | - | - | 520 | 22
PD15 | https://pubs.acs.org/doi/10.1021/acsapm.0c00016?ref=pdf | DEM | 160.17 | 2 | 1.5 | poly(hydroxyethyl acrylate) | 130 | 1 | None | - | - | None | 0 | - | 150 | None | - | 0.793 | 2400 | 128 | 2.005726e-11 | 112 | - | 609 | 33
PD2 |  | DEM | 160.17 | 2 | 2 | poly(hydroxyethyl acrylate) | 130 | 1 | None | - | - | None | 0 | - | 150 | None | - | 0.818 | 1000 | 125 | 5.886878e-11 | 108 | - | 513 | 25.4
PD3 |  | DEM | 160.17 | 2 | 3 | poly(hydroxyethyl acrylate) | 130 | 1 | None | - | - | None | 0 | - | 150 | None | - | 0.992 | 600 | 118 | 8.957304e-11 | 106 | - | 467 | 19.2
PD6 |  | DEM | 160.17 | 2 | 6 | poly(hydroxyethyl acrylate) | 130 | 1 | None | - | - | None | 0 | - | 150 | None | - | 1.499 | 200 | 114 | - | - | - | 183 | 11.3
PD15C |  | DEM | 160.17 | 2 | 1.5 | poly(hydroxyethyl acrylate) | 130 | 1 | None | - | - | Sn(Oct)2 | 2.5 | 405.12 | 150 | None | - | 0.981 | 1100 | 121 | 2.919023e-08 | 82.5 | - | 602 | 30.2
PD2C |  | DEM | 160.17 | 2 | 2 | poly(hydroxyethyl acrylate) | 130 | 1 | None | - | - | Sn(Oct)2 | 2.5 | 405.12 | 150 | None | - | 1.163 | 600 | 119 | - | - | - | 499 | 23.3
PD3C |  | DEM | 160.17 | 2 | 3 | poly(hydroxyethyl acrylate) | 130 | 1 | None | - | - | Sn(Oct)2 | 2.5 | 405.12 | 150 | None | - | 1.389 | 300 | 115 | - | - | - | 417 | 17
PD6C |  | DEM | 160.17 | 2 | 6 | poly(hydroxyethyl acrylate) | 130 | 1 | None | - | - | Sn(Oct)2 | 2.5 | 405.12 | 150 | None | - | 1.93 | 200 | 110 | - | - | - | 133 | 10.5
DGOA025ZN | https://www.mdpi.com/2073-4360/12/5/1148 | Glutaric anhydride | 114.1 | 1 | 0.25 | 3-DGOA | 216 | 3 | None | - | - | Zn(acac)2 | 5 | 263.61 | 100 | None | - | - | - | 120 | 0.002858844 | 53 | 113 | - | -
DGOA05ZN |  | Glutaric anhydride | 114.1 | 1 | 0.5 | 3-DGOA | 216 | 3 | None | - | - | Zn(acac)2 | 5 | 263.61 | 100 | None | - | - | - | 112 | 9.075712e-07 | 87 | 190 | - | -
DGOA05 |  | Glutaric anhydride | 114.1 | 1 | 0.5 | 3-DGOA | 216 | 3 | None | - | - | None | 0 | - | 100 | None | - | - | - | 125 | - | 154 | 241 | - | -
DGA025ZN |  | Glutaric anhydride | 114.1 | 1 | 0.25 | 4-DGA | 250 | 4 | None | - | - | Zn(acac)2 | 5 | 263.61 | 100 | None | - | - | - | 122 | 3.206317e-09 | 111 | 188 | - | -
DGA05ZN |  | Glutaric anhydride | 114.1 | 1 | 0.5 | 4-DGA | 250 | 4 | None | - | - | Zn(acac)2 | 5 | 263.61 | 100 | None | - | - | - | 130 | 1.851323e-13 | 158 | 227 | - | -
DGA05 |  | Glutaric anhydride | 114.1 | 1 | 0.5 | 4-DGA | 250 | 4 | None | - | - | None | 0 | - | 100 | None | - | - | - | 140 | - | 161 | 238 | - | -
N5 | https://pubs.rsc.org/en/content/articlelanding/2020/mh/c9mh01062a | tris(2-aminoethyl)amine | 146.23 | 3 | 0.952381 | Bis-polypropylene400 glycol acetoacetate | 564 | 3 | None | - | - | None | 0 | - | 80 | - | - | 2.02 | 610 | - | 4.883957e-07 | 69 | 46 | - | -
N5H03 |  | tris(2-aminoethyl)amine | 146.23 | 3 | 0.952381 | Bis-polypropylene400 glycol acetoacetate | 564 | 3 | None | - | - | para-toluene sulfonic acid | 0.3 | 190.22 | 80 | - | - | 2.25 | - | - | 6.382102e-11 | 99 | 48 | - | -
N5H15 |  | tris(2-aminoethyl)amine | 146.23 | 3 | 0.952381 | Bis-polypropylene400 glycol acetoacetate | 564 | 3 | None | - | - | para-toluene sulfonic acid | 1.5 | 190.22 | 80 | - | - | 2.72 | - | - | 4.639493e-10 | 86 | 16 | - | -
N5H6 |  | tris(2-aminoethyl)amine | 146.23 | 3 | 0.952381 | Bis-polypropylene400 glycol acetoacetate | 564 | 3 | None | - | - | para-toluene sulfonic acid | 6 | 190.22 | 80 | - | - | 3.16 | - | - | 3.502913e-10 | 78 | -17 | - | -
N10 |  | tris(2-aminoethyl)amine | 146.23 | 3 | 0.9090909 | Bis-polypropylene400 glycol acetoacetate | 564 | 3 | None | - | - | None | 0 | - | 80 | - | - | 2.33 | - | - | 3.671864e-08 | 75 | 37 | - | -
N10H3 |  | tris(2-aminoethyl)amine | 146.23 | 3 | 0.9090909 | Bis-polypropylene400 glycol acetoacetate | 564 | 3 | None | - | - | para-toluene sulfonic acid | 3 | 190.22 | 80 | - | - | 3.56 | - | - | 4.912837e-10 | 80 | 0 | - | -
N15 |  | tris(2-aminoethyl)amine | 146.23 | 3 | 0.8695652 | Bis-polypropylene400 glycol acetoacetate | 564 | 3 | None | - | - | None | 0 | - | 80 | - | - | 2.62 | - | - | 1.552794e-09 | 83 | 32 | - | -
N15H45 |  | tris(2-aminoethyl)amine | 146.23 | 3 | 0.8695652 | Bis-polypropylene400 glycol acetoacetate | 564 | 3 | None | - | - | para-toluene sulfonic acid | 4.5 | 190.22 | 80 | - | - | 1.72 | - | - | 3.113701e-10 | 78 | -12 | - | -
N20 |  | tris(2-aminoethyl)amine | 146.23 | 3 | 0.8333333 | Bis-polypropylene400 glycol acetoacetate | 564 | 3 | None | - | - | None | 0 | - | 80 | - | - | 2.8 | - | - | 4.952903e-12 | 102 | 42 | - | -
N20H15 |  | tris(2-aminoethyl)amine | 146.23 | 3 | 0.8333333 | Bis-polypropylene400 glycol acetoacetate | 564 | 3 | None | - | - | para-toluene sulfonic acid | 1.5 | 190.22 | 80 | - | - | 1.61 | - | - | 3.892126e-10 | 78 | -8 | - | -
N20H6 |  | tris(2-aminoethyl)amine | 146.23 | 3 | 0.8333333 | Bis-polypropylene400 glycol acetoacetate | 564 | 3 | None | - | - | para-toluene sulfonic acid | 6 | 190.22 | 80 | - | - | 2.1 | 340 | - | 1.0775e-09 | 70 | -17 | - | -
N40 |  | tris(2-aminoethyl)amine | 146.23 | 3 | 0.7142857 | Bis-polypropylene400 glycol acetoacetate | 564 | 3 | None | - | - | None | 0 | - | 80 | - | - | 7.16 | - | - | 1.356732e-09 | 76 | -9 | - | -
PP1 | https://pubs.rsc.org/en/content/articlelanding/2020/ta/d0ta07339c | DGEBA | 340.4 | 2 | 0 | Maleic anhydride | 98.06 | 2 | PP | 42 | 0 | Zn(acac)2 | 0.084 | 263.61 | 180 | 166 | 0 | - | - | - | - | - | - | - | -
PP2 |  | DGEBA | 340.4 | 2 | 0.8333333 | Maleic anhydride | 98.06 | 2 | PP | 42 | 0 | Zn(acac)2 | 0.088 | 263.61 | 180 | 164 | 0.42 | - | - | - | - | - | - | - | -
PP3 |  | DGEBA | 340.4 | 2 | 0.6666667 | Maleic anhydride | 98.06 | 2 | PP | 42 | 0 | Zn(acac)2 | 0.088 | 263.61 | 180 | 162 | 0.48 | - | - | - | - | - | - | - | -
PP4 |  | DGEBA | 340.4 | 2 | 0.5882353 | Maleic anhydride | 98.06 | 2 | PP | 42 | 0 | Zn(acac)2 | 0.088 | 263.61 | 180 | 162 | 0.58 | - | - | - | 1.816942e-10 | 124 | - | - | -
PP5 |  | DGEBA | 340.4 | 2 | 0.5555556 | Maleic anhydride | 98.06 | 2 | PP | 42 | 0 | Zn(acac)2 | 0.088 | 263.61 | 180 | 163 | 0.52 | - | - | - | - | - | - | - | -
PP6 |  | DGEBA | 340.4 | 2 | 0.5263158 | Maleic anhydride | 98.06 | 2 | PP | 42 | 0 | Zn(acac)2 | 0.088 | 263.61 | 180 | 162 | 0.46 | - | - | - | - | - | - | - | -
PPB1 |  | DGEBA | 340.4 | 2 | 0 | Maleic anhydride | 98.06 | 2 | PP | 42 | 0 | Zn(acac)2 | 0.084 | 263.61 | 180 | 149 | 0 | - | - | - | - | - | - | - | -
PPB2 |  | DGEBA | 340.4 | 2 | 0.5882353 | Maleic anhydride | 98.06 | 2 | PP | 42 | 0 | Zn(acac)2 | 0.088 | 263.61 | 180 | 150 | 0.54 | - | - | - | - | - | - | - | -
PEP1 |  | DGEBA | 340.4 | 2 | 0 | Maleic anhydride | 98.06 | 2 | HDPE | 28 | 0 | Zn(acac)2 | 0.056 | 263.61 | 180 | 133 | 0 | - | - | - | - | - | - | - | -
PEP2 |  | DGEBA | 340.4 | 2 | 0.5882353 | Maleic anhydride | 98.06 | 2 | HDPE | 28 | 0 | Zn(acac)2 | 0.059 | 263.61 | 180 | 129 | 0.66 | - | - | - | - | - | - | - | -
VESOV05 | https://pubs.acs.org/doi/10.1021/acssuschemeng.0c05727?ref=pdf | VSB | 466.5 | 2 | 0.5 | Epoxidized soybean oil | 975 | 4.1 | None | - | - | DMI | 1.5 | 93.16 | 190 | - | 0.886 | - | 163.6 | 30 | - | - | - | 9.2 | 6.8
VESOV06 |  | VSB | 466.5 | 2 | 0.6 | Epoxidized soybean oil | 975 | 4.1 | None | - | - | DMI | 1.5 | 93.16 | 190 | - | 0.888 | - | 421.8 | 43.1 | - | - | - | 83.5 | 13.7
VESOV07 |  | VSB | 466.5 | 2 | 0.7 | Epoxidized soybean oil | 975 | 4.1 | None | - | - | DMI | 1.5 | 93.16 | 190 | - | 0.908 | - | 487.2 | 50.5 | 0.003144012 | 39.67 | - | 317.4 | 18.7
VESOV08 |  | VSB | 466.5 | 2 | 0.8 | Epoxidized soybean oil | 975 | 4.1 | None | - | - | DMI | 1.5 | 93.16 | 190 | - | 0.898 | - | 459 | 56.7 | - | - | - | 563.8 | 24.7
VESOV09 |  | VSB | 466.5 | 2 | 0.9 | Epoxidized soybean oil | 975 | 4.1 | None | - | - | DMI | 1.5 | 93.16 | 190 | - | 0.883 | - | 390.8 | 63.6 | - | - | - | 799.7 | 30.1
VESOV10 |  | VSB | 466.5 | 2 | 1 | Epoxidized soybean oil | 975 | 4.1 | None | - | - | DMI | 1.5 | 93.16 | 190 | - | 0.837 | - | 296.8 | 66 | - | - | - | 1016.7 | 37.4
DHESO07 |  | DHM | 320.25 | 6 | 0.7 | Epoxidized soybean oil | 975 | 4.1 | None | - | - | DMI | 1.5 | 93.16 | 190 | - | 0.907 | - | 79.1 | 19 | - | - | - | 2.2 | 2.8
H1/TA20 | https://pubs.rsc.org/en/content/articlelanding/2018/ra/c8ra03874k | Tannic acid | 1701.2 | 5 | 0.8 | Epoxidized soybean oil | 975 | 4 | None | - | - | None | 0 | - | 180 | - | - | - | 626 | 54 | - | - | - | 181 | 14.7
H1/TA23 |  | Tannic acid | 1701.2 | 5 | 1 | Epoxidized soybean oil | 975 | 4 | None | - | - | None | 0 | - | 180 | - | - | - | 569 | 62 | - | - | - | 376 | 19.6
H1/T26 |  | Tannic acid | 1701.2 | 5 | 1.2 | Epoxidized soybean oil | 975 | 4 | None | - | - | None | 0 | - | 180 | - | - | - | 444 | 63 | - | - | - | 434 | 23
H1/TA29 |  | Tannic acid | 1701.2 | 5 | 1.4 | Epoxidized soybean oil | 975 | 4 | None | - | - | None | 0 | - | 180 | - | - | - | 203 | 57 | - | - | - | 450 | 21.1
CR-40 | https://www.sciencedirect.com/science/article/pii/S2352492821008035?via%3Dihub | 3-DGOA | 277.31 | 3 | 0.85 | 1,4-butanediol diglycidyl ether | 202.25 | 2 | IH | 304.5 | 3 | 2,4,6-Tris(dimethyl aminomethyl) phenol | 0.091 | 265.39 | 90 | - | - | - | 9240 | 108 | 0.01858626 | 45 | 53 | 1660 | 65.37
CR-60 |  | 3-DGOA | 277.31 | 3 | 0.9 | 1,4-butanediol diglycidyl ether | 202.25 | 2 | IH | 304.5 | 3 | 2,4,6-Tris(dimethyl aminomethyl) phenol | 0.089 | 265.39 | 90 | - | - | - | 10170 | 132 | 0.006630068 | 51 | 79 | 2198 | 73.18
CR-80 |  | 3-DGOA | 277.31 | 3 | 0.96 | 1,4-butanediol diglycidyl ether | 202.25 | 2 | IH | 304.5 | 3 | 2,4,6-Tris(dimethyl aminomethyl) phenol | 0.087 | 265.39 | 90 | - | - | - | 11020 | 158 | 0.01236392 | 53 | 100 | 2611 | 81.19
CR-100 |  | 3-DGOA | 277.31 | 3 | 1.02 | 1,4-butanediol diglycidyl ether | 202.25 | 2 | IH | 304.5 | 3 | 2,4,6-Tris(dimethyl aminomethyl) phenol | 0.076 | 265.39 | 90 | - | - | - | 11990 | 184 | 0.0001282299 | 73 | 132 | 3512 | 92
CHDA100_SN0 | https://pubs.acs.org/doi/10.1021/acs.macromol.1c00861?ref=pdf | DGEBA | 343 | 4 | 1 | 1,4 cyclohexane dicarboxylic acid | 172.18 | 2 | None | - | - | Monobutyltin Oxide | 0 | 208.83 | 145 | - | - | 0.82 | - | 85 | - | - | - | - | -
CHDA100_SN1 |  | DGEBA | 343 | 4 | 1 | 1,4 cyclohexane dicarboxylic acid | 172.18 | 2 | None | - | - | Monobutyltin Oxide | 1 | 208.83 | 145 | - | - | 0.94 | - | 84.1 | 7.971101e-07 | 89 | 111 | - | -
CHDA100_SN5 |  | DGEBA | 343 | 4 | 1 | 1,4 cyclohexane dicarboxylic acid | 172.18 | 2 | None | - | - | Monobutyltin Oxide | 5 | 208.83 | 145 | - | - | 0.87 | - | 90 | 2.006162e-08 | 98 | 100 | 2800 | 60
CHDA100_SN10 |  | DGEBA | 343 | 4 | 1 | 1,4 cyclohexane dicarboxylic acid | 172.18 | 2 | None | - | - | Monobutyltin Oxide | 10 | 208.83 | 145 | - | - | 0.84 | - | 86.5 | 1.026257e-08 | 99 | 97 | - | -
CHDA90_SN5 |  | DGEBA | 343 | 4 | 0.9 | 1,4 cyclohexane dicarboxylic acid | 172.18 | 2 | None | - | - | Monobutyltin Oxide | 5 | 208.83 | 145 | - | - | 0.86 | - | 95.3 | 7.146069e-08 | 92 | 95 | 2600 | 63.5
CHDA75_SN5 |  | DGEBA | 343 | 4 | 0.75 | 1,4 cyclohexane dicarboxylic acid | 172.18 | 2 | None | - | - | Monobutyltin Oxide | 5 | 208.83 | 145 | - | - | 0.8 | - | 98.5 | 2.590062e-07 | 90 | 102 | 2700 | 62.1
CHDA60_SN5 |  | DGEBA | 343 | 4 | 0.6 | 1,4 cyclohexane dicarboxylic acid | 172.18 | 2 | None | - | - | Monobutyltin Oxide | 5 | 208.83 | 145 | - | - | 0.58 | - | 121.3 | 1.180119e-08 | 110 | 140 | 2400 | 61.8
CHDA50_SN5 |  | DGEBA | 343 | 4 | 0.5 | 1,4 cyclohexane dicarboxylic acid | 172.18 | 2 | None | - | - | Monobutyltin Oxide | 5 | 208.83 | 145 | - | - | 0.48 | - | 131.1 | 6.330598e-11 | 136 | 170 | 2400 | 59.5
V1 | https://pubs.rsc.org/en/content/articlelanding/2021/gc/d1gc01274f | DGEAC | 298.29 | 2 | 1 | Glycyrrhizic acid | 822.93 | 4 | Sebasic acid | 202 | 2 | TBD | 5 | 139.2 | 120 | - | 0.9 | 0.74 | - | 31 | 8.462073e-10 | 101 | 73 | 2.37 | 0.56
V2 |  | DGEAC | 298.29 | 2 | 1 | Glycyrrhizic acid | 822.93 | 4 | Sebasic acid | 202 | 2 | TBD | 5 | 139.2 | 120 | - | 0.92 | 0.71 | - | 41 | 5.660606e-09 | 92.3 | 54 | 2.68 | 0.55
V3 |  | DGEAC | 298.29 | 2 | 1 | Glycyrrhizic acid | 822.93 | 4 | Sebasic acid | 202 | 2 | TBD | 5 | 139.2 | 120 | - | 0.9 | 0.63 | - | 46 | 1.79376e-09 | 95.3 | 52 | 17.2 | 0.63
V4 |  | DGEAC | 298.29 | 2 | 1 | Glycyrrhizic acid | 822.93 | 4 | Sebasic acid | 202 | 2 | TBD | 5 | 139.2 | 120 | - | 0.94 | 0.6 | - | 61 | 1.44299e-09 | 95 | 42 | 147.67 | 2.52
V5 |  | DGEAC | 298.29 | 2 | 1 | Glycyrrhizic acid | 822.93 | 4 | Sebasic acid | 202 | 2 | TBD | 5 | 139.2 | 120 | - | 0.99 | 0.61 | - | 89 | 7.821425e-09 | 90.2 | 49 | 542.26 | 11.28
PBS | https://onlinelibrary.wiley.com/doi/10.1002/app.51010 | DGEBA | 340.4 | 2 | - | PBS | 172 | 2 | None | - | - | Zn(OAc)2 | 0 | 219.5 | 180 | 108.4 | 0 | - | - | -40.9 | - | - | - | - | 7.11
PBSV05 |  | DGEBA | 340.4 | 2 | - | PBS | 172 | 2 | None | - | - | Zn(OAc)2 | 0.03579564 | 220.5 | 180 | - | 0.063 | - | - | - | - | - | - | - | -
PBSV1 |  | DGEBA | 340.4 | 2 | - | PBS | 172 | 2 | None | - | - | Zn(OAc)2 | 0.03579564 | 219.5 | 180 | 109.7 | 0.374 | - | - | -40.5 | - | - | - | - | -
PBSV2 |  | DGEBA | 340.4 | 2 | - | PBS | 172 | 2 | None | - | - | Zn(OAc)2 | 0.03579564 | 219.5 | 180 | 109.7 | 0.885 | - | - | -39.6 | - | - | - | - | -
PBSV3 |  | DGEBA | 340.4 | 2 | - | PBS | 172 | 2 | None | - | - | Zn(OAc)2 | 0.03579564 | 219.5 | 180 | 107.6 | 0.889 | - | - | -37.2 | - | - | - | - | -
PBSV4 |  | DGEBA | 340.4 | 2 | - | PBS | 172 | 2 | None | - | - | Zn(OAc)2 | 0.03579564 | 219.5 | 180 | 108.6 | 0.876 | - | - | -37.4 | - | - | - | - | 16.13
TRI0 | https://onlinelibrary.wiley.com/doi/10.1002/app.50904 | tris(4-hydroxyphenyl)methane triglycidyl ether | 460.5 | 3 | - | Glutaric acid | 132.1 | 2 | Epoxidized sunflower oil | 960 | 2 | None | 0 | - | 180 | - | - | - | 2300 | 6 | - | - | - | 1 | -
TRI20 |  | tris(4-hydroxyphenyl)methane triglycidyl ether | 460.5 | 3 | - | Glutaric acid | 132.1 | 2 | Epoxidized sunflower oil | 960 | 2 | None | 0 | - | 180 | - | - | - | 6600 | 16 | - | - | - | 3 | -
TRI40 |  | tris(4-hydroxyphenyl)methane triglycidyl ether | 460.5 | 3 | - | Glutaric acid | 132.1 | 2 | Epoxidized sunflower oil | 960 | 2 | None | 0 | - | 180 | - | - | - | 12900 | 34 | - | - | - | 5.5 | -
TRI60 |  | tris(4-hydroxyphenyl)methane triglycidyl ether | 460.5 | 3 | - | Glutaric acid | 132.1 | 2 | Epoxidized sunflower oil | 960 | 2 | None | 0 | - | 180 | - | - | - | 15600 | 59 | - | - | - | 320 | -
TRI80 |  | tris(4-hydroxyphenyl)methane triglycidyl ether | 460.5 | 3 | - | Glutaric acid | 132.1 | 2 | Epoxidized sunflower oil | 960 | 2 | None | 0 | - | 180 | - | - | - | 36500 | 102 | - | - | - | 650 | -
EPO60 |  | 3,4-epoxycyclohexylmethyl-3'-4'-epoxycyclohexane-carboxylate | 252.3 | 2 | - | Glutaric acid | 132.1 | 2 | Epoxidized sunflower oil | 960 | 2 | None | 0 | - | 180 | - | - | - | 5800 | 27 | - | - | - | 3 | -
DGEBA60 |  | DGEBA | 340.4 | 2 | - | Glutaric acid | 132.1 | 2 | Epoxidized sunflower oil | 960 | 2 | None | 0 | - | 180 | - | - | - | 9400 | 28 | - | - | - | 2.8 | -
G/D-0/1 | https://www.sciencedirect.com/science/article/pii/S0926669021003472?via%3Dihub | Dodecanedioic acid | 230.3 | 2 | 1 | GEL | 294.1176 | 1 | DGEBA | 340.4 | 2 | Zn(acac)2 | 5 | 263.61 | 120 | - | 0.6 | 0.439 | - | 36.5 | - | - | - | 32.4 | 4.9
G/D-1/8 |  | Dodecanedioic acid | 230.3 | 2 | 1 | GEL | 294.1176 | 1 | DGEBA | 340.4 | 2 | Zn(acac)2 | 5 | 263.61 | 120 | - | 0.724 | 0.502 | - | 34.5 | - | - | - | 236.4 | 16.4
G/D-1/4 |  | Dodecanedioic acid | 230.3 | 2 | 1 | GEL | 294.1176 | 1 | DGEBA | 340.4 | 2 | Zn(acac)2 | 5 | 263.61 | 120 | - | 0.829 | 0.487 | - | 41 | - | - | - | 532.9 | 22.6
G/D-1/2 |  | Dodecanedioic acid | 230.3 | 2 | 1 | GEL | 294.1176 | 1 | DGEBA | 340.4 | 2 | Zn(acac)2 | 5 | 263.61 | 120 | - | 0.834 | 0.462 | - | 40.7 | - | - | - | 620.1 | 26.5
G/D-1/1 |  | Dodecanedioic acid | 230.3 | 2 | 1 | GEL | 294.1176 | 1 | DGEBA | 340.4 | 2 | Zn(acac)2 | 5 | 263.61 | 120 | - | 0.9 | 0.399 | - | - | - | - | - | 781.4 | 31.2
G/D-2/1 |  | Dodecanedioic acid | 230.3 | 2 | 1 | GEL | 294.1176 | 1 | DGEBA | 340.4 | 2 | Zn(acac)2 | 5 | 263.61 | 120 | - | 0.921 | 0.37 | - | - | - | - | - | 806.3 | 33.8
G/D-1/0 |  | Dodecanedioic acid | 230.3 | 2 | 1 | GEL | 294.1176 | 1 | DGEBA | 340.4 | 2 | Zn(acac)2 | 5 | 263.61 | 120 | - | 0.947 | 0.277 | - | 77.3 | - | - | - | 931.1 | 39.5
E202 | https://pubs.acs.org/doi/10.1021/acs.macromol.1c01289?ref=pdf | 1,4-butanediol diglycidyl ether | 202 | 2 | 1 | 1,3,5-pentanetricarboxylic acid | 204.2 | 3 | None | - | - | TBD | 5 | 139.2 | 160 | - | - | - | 1101.7 | -10 | 3.1e-12 | 129.4 | 123 | - | -
E380 |  | poly(propylene glycol diglycidyl ether) | 380 | 2 | 1 | 1,3,5-pentanetricarboxylic acid | 204.2 | 3 | None | - | - | TBD | 5 | 139.2 | 160 | - | - | - | 546.5 | -29 | 3.4e-08 | 101 | 122 | - | -
E500 |  | poly(ethylene glycol diglycidyl ether) | 500 | 2 | 1 | 1,3,5-pentanetricarboxylic acid | 204.2 | 3 | None | - | - | TBD | 5 | 139.2 | 160 | - | - | - | 479.6 | -31 | 1.1e-06 | 88.7 | 117 | - | -
E640 |  | poly(propylene glycol diglycidyl ether) | 640 | 2 | 1 | 1,3,5-pentanetricarboxylic acid | 204.2 | 3 | None | - | - | TBD | 5 | 139.2 | 160 | - | - | - | 262.6 | -34 | 3.7e-06 | 84.3 | 106 | - | -
E50X05 | https://www.sciencedirect.com/science/article/pii/S0014305721001865?via%3Dihub | Dimer fatty acid | 564.9 | 2 | 0.002428571 | ENR50 | 170 | 1 | None | - | - | Zn(OAc)2 | 9.46133 | 183.48 | 170 | - | - | - | 65 | 2.3 | - | - | - |  | 3.5
E50X1 |  | Dimer fatty acid | 564.9 | 2 | 0.004857143 | ENR50 | 170 | 1 | None | - | - | Zn(OAc)2 | 4.700683 | 183.48 | 170 | - | - | - | 120 | 1 | - | - | - |  | 6
E50X15 |  | Dimer fatty acid | 564.9 | 2 | 0.007285714 | ENR50 | 170 | 1 | None | - | - | Zn(OAc)2 | 3.114221 | 183.48 | 170 | - | - | - | 140 | 0.2 | 3.704832e-07 | 86.45 | - |  | 5.5
E50X2 |  | Dimer fatty acid | 564.9 | 2 | 0.009714286 | ENR50 | 170 | 1 | None | - | - | Zn(OAc)2 | 2.321295 | 183.48 | 170 | - | - | - | 150 | 0.2 | - | - | - |  | 3.2
E50X3 |  | Dimer fatty acid | 564.9 | 2 | 0.01457143 | ENR50 | 170 | 1 | None | - | - | Zn(OAc)2 | 1.538147 | 183.48 | 170 | - | - | - | 169 | 0.8 | - | - | - |  | 2.8
E50X4 |  | Dimer fatty acid | 564.9 | 2 | 0.01942857 | ENR50 | 170 | 1 | None | - | - | Zn(OAc)2 | 1.146716 | 183.48 | 170 | - | - | - | 210 | 2.1 | 3.837518e-07 | 87.21 | - |  | 2.6
E50X5 |  | Dimer fatty acid | 564.9 | 2 | 0.02428571 | ENR50 | 170 | 1 | None | - | - | Zn(OAc)2 | 0.9119688 | 183.48 | 170 | - | - | - | 230 | 2.6 | - | - | - |  | 2.2
VITR3 | https://www.mdpi.com/2073-4360/14/12/2456 | poly(trithylene glycol sebacate) | 277.9 | 1 | 1.53 | poly(hydroxyethyl acrylate) | 116.1 | 1 | None | - | - | Zn(OAc)2 | 5 | 183.48 | 170 | 13 | - | 1.65 | - | - | 1.378438e-10 | 109.93 | 39 | - | -
VITR4 |  | poly(trithylene glycol sebacate) | 277.9 | 1 | 1.53 | poly(hydroxyethyl acrylate) | 116.1 | 1 | None | - | - | Sn(Oct)2 | 5 | 405.12 | 120 | 12 | - | 1.65 | - | - | 2.300996e-07 | 85.4 | 29 | - | -
PE25 | https://pubs.rsc.org/en/content/articlelanding/2022/ta/d2ta04110c | 4,4'-methylenebis(N,N-diglycidylaniline) | 422.52 | 4 | 0.2283892 | PET | 192.18 | 2 | None | - | - | DBU | 1.980435 | 153.24 | 200 | - | 0.6 | - | 8.476325 | 14 | - | - | - | - | -
PE05 |  | 4,4'-methylenebis(N,N-diglycidylaniline) | 422.52 | 4 | 0.1141946 | PET | 192.18 | 2 | None | - | - | DBU | 1.980538 | 154.24 | 200 | - | 0.8 | - | 127.1449 | 19 | - | - | - | - | -
PE10 |  | 4,4'-methylenebis(N,N-diglycidylaniline) | 422.52 | 4 | 0.0570973 | PET | 192.18 | 2 | None | - | - | DBU | 1.980538 | 152.24 | 200 | - | 1 | - | 315 | 51 | 5.582764e-07 | 89.3 | - | - | -
CAT0 | https://pubs.acs.org/doi/10.1021/acsapm.0c01290?ref=PDF + https://pubs.acs.org/doi/10.1021/acsomega.2c02677 | DGEBA | 340.4 | 2 | 1 | Sebasic acid | 202 | 2 | None | - | - | None | 0 | - | 180 | - | - | - | - | 52.9 | - | - | - | 1750 | -
CAT1 |  | DGEBA | 340.4 | 2 | 1 | Sebasic acid | 202 | 2 | None | - | - | TBD | 0.5 | 139.2 | 180 | - | - | - | - | 37.3 | - | - | 256 | 1300 | -
CAT3 |  | DGEBA | 340.4 | 2 | 1 | Sebasic acid | 202 | 2 | None | - | - | TBD | 1.5 | 139.2 | 180 | - | - | - | - | 35.1 | - | - | 219 | 1100 | -
CAT5 |  | DGEBA | 340.4 | 2 | 1 | Sebasic acid | 202 | 2 | None | - | - | TBD | 2.5 | 139.2 | 180 | - | - | - | - | 35.6 | - | - | 204 | 1100 | -
POLYD230 | https://pubs.acs.org/doi/10.1021/acsapm.2c01604 | DIDG | 746.7 | 2 | 0.3333333 | Jeff D230 | 55 | 2 | TMPTE | 302.36 | 3 | None | - | - | 150 | - | - | - | - | 87.4 | 9.598972e-06 | 57 | 27.3 | - | -
POLYD400 |  | DIDG | 746.7 | 2 | 0.3333333 | Jeff D400 | 55 | 2 | TMPTE | 302.36 | 3 | None | - | - | 150 | - | - | - | - | 66.8 | 1.82196e-08 | 76.5 | 39 | - | -
POLYT403 |  | DIDG | 746.7 | 2 | 0.3333333 | Jeff T403 | 55 | 3 | TMPTE | 302.36 | 3 | None | - | - | 150 | - | - | - | - | 92.8 | 6.41482e-09 | 83 | 58.7 | - | -
PU0 | https://onlinelibrary.wiley.com/doi/full/10.1002/pat.5827 | STEPANPOL PC 10011-55 | 178.2 | 2 | - | None | 0 | - | None | - | - | None | - | - | 110 | - | - | - | - | - | - | - | - | 4 | 0.29
PU2 |  | STEPANPOL PC 10011-55 | 178.2 | 2 | - | None | 0 | - | None | - | - | TBD | 1.280172 | 139.2 | 110 | - | - | - | - | 135 | 0.0001386949 | 43 | - | 2710 | 47.81
PU5 |  | STEPANPOL PC 10011-55 | 178.2 | 2 | - | None | 0 | - | None | - | - | TBD | 3.200431 | 139.2 | 110 | - | - | - | - | 130 | - | - | - | 2770 | 61.33
PU10 |  | STEPANPOL PC 10011-55 | 178.2 | 2 | - | None | 0 | - | None | - | - | TBD | 6.400862 | 139.2 | 110 | - | - | - | - | 128 | 9.636889e-05 | 40 | 90 | 2700 | 76.45
04AE | https://pubs.acs.org/doi/10.1021/acsapm.2c01774 | DGEBA | 340.4 | 2 | 0.4 | 2,5-Furandicarboxylic acid | 156.1 | 2 | None | - | - | TBD | 5 | 139.2 | 150 | - | 0.983 | - | 1370 | 131.5 | 1.239338e-22 | 219 | 150 | 2250 | -
06AE |  | DGEBA | 340.4 | 2 | 0.6 | 2,5-Furandicarboxylic acid | 156.1 | 2 | None | - | - | TBD | 5 | 139.2 | 150 | - | 0.987 | - | 818 | 119 | 1.011689e-16 | 151.5 | 94.5 | 2350 | -
08AE |  | DGEBA | 340.4 | 2 | 0.8 | 2,5-Furandicarboxylic acid | 156.1 | 2 | None | - | - | TBD | 5 | 139.2 | 150 | - | 0.954 | - | 354 | 113.5 | 1.305111e-09 | 107.2 | 105 | 2250 | -
1AE |  | DGEBA | 340.4 | 2 | 1 | 2,5-Furandicarboxylic acid | 156.1 | 2 | None | - | - | TBD | 5 | 139.2 | 150 | - | 0.95 | - | 111 | 107.5 | 1.966628e-08 | 93.02 | 74.5 | 2230 | -
12AE |  | DGEBA | 340.4 | 2 | 1.2 | 2,5-Furandicarboxylic acid | 156.1 | 2 | None | - | - | TBD | 5 | 139.2 | 150 | - | 0.906 | - | - | - | - | -
OHESO07 | https://pubs.rsc.org/en/content/articlelanding/2023/su/d2su00140c | Divanillic acid | 302.3 | 2 | 0.7 | Epoxidized soybean oil | 932.8 | 4 | None | - | - | Zn(acac)2 | 5 | 263.31 | 180 | - | 0.814 | 1.595 | - | 43 | - | - | - | 276 | 12.9
OHESO10 |  | Divanillic acid | 302.3 | 2 | 1 | Epoxidized soybean oil | 932.8 | 4 | None | - | - | Zn(acac)2 | 5 | 263.31 | 180 | - | 0.848 | 1.549 | - | 45 | 2.530483e-09 | 111.8 | - | 286 | 13.6
OHESO15 |  | Divanillic acid | 302.3 | 2 | 1.5 | Epoxidized soybean oil | 932.8 | 4 | None | - | - | Zn(acac)2 | 5 | 263.31 | 180 | - | 0.804 | 1.494 | - | 62 | - | - | - | - | -
BUESO07 |  | Butoxylated divanillic acid | 358.4 | 2 | 0.7 | Epoxidized soybean oil | 932.8 | 4 | None | - | - | Zn(acac)2 | 5 | 263.31 | 180 | - | 0.892 | 1.658 | - | 20 | - | - | - | 2.9 | 1.9
BUESO10 |  | Butoxylated divanillic acid | 358.4 | 2 | 1 | Epoxidized soybean oil | 932.8 | 4 | None | - | - | Zn(acac)2 | 5 | 263.31 | 180 | - | 0.942 | 1.755 | - | 36 | 2.656538e-09 | 118.6 | - | 57 | 4.8
BUESO15 |  | Butoxylated divanillic acid | 358.4 | 2 | 1.5 | Epoxidized soybean oil | 932.8 | 4 | None | - | - | Zn(acac)2 | 5 | 263.31 | 180 | - | 0.896 | 1.465 | - | 44 | - | - | - | - | -
DGEBA/TFA | https://onlinelibrary.wiley.com/doi/abs/10.1002/macp.202300272 | DGEBA | 200 | 2 | 1 | TFA | 158.0135 | 1 | None | - | - | 2,4,6-Tris(dimethyl aminomethyl) phenol | 0.02659793 | 265.39 | 160 | - | - | - | 700 | 64.1 | 8.991865e-09 | 106.4 | 118 | 2550 | 64.62
VU-30-300 | https://chemistry-europe.onlinelibrary.wiley.com/doi/full/10.1002/cssc.202300792 | Organosolv lignin | 1513.6 | 2 | 0.9090909 | hexamethylenediamine | 116.2 | 2 | PEG | 44 | 2 | None | 0 | - | 90 | - | 0.71 | 1.7 | 208 | -28 | 5.957012e-05 | 51 | -15 | 0.2 | 0.2
VU-40-300 |  | Organosolv lignin | 1513.6 | 2 | 0.9090909 | hexamethylenediamine | 116.2 | 2 | PEG | 44 | 2 | None | 0 | - | 90 | - | 0.85 | 1.515 | 231 | -10 | 1.635939e-06 | 57 | -17 | 10.9 | 3.3
VU-50-300 |  | Organosolv lignin | 1513.6 | 2 | 0.9090909 | hexamethylenediamine | 116.2 | 2 | PEG | 44 | 2 | None | 0 | - | 90 | - | 0.965 | 1.29 | 269 | 18 | 4.510153e-08 | 72 | 12 | 420 | 17.2
VU-40-400 |  | Organosolv lignin | 1513.6 | 2 | 0.9090909 | hexamethylenediamine | 116.2 | 2 | PEG | 44 | 2 | None | 0 | - | 90 | - | 0.805 | 1.69 | 294 | -11 | 1.235696e-09 | 81 | 16 | 4.3 | 1.6
VU-40-150 |  | Organosolv lignin | 1513.6 | 2 | 0.9090909 | hexamethylenediamine | 116.2 | 2 | PEG | 44 | 2 | None | 0 | - | 90 | - | 0.78 | 1.54 | 151 | -13 | 8.162706e-13 | 114 | 51 | 0.5 | 0.7
PB-RAW | https://www.sciencedirect.com/science/article/pii/S0141391023003518?via%3Dihub#sec0022 | ADR-4468 | 2280 | 8 | 0 | PBAT | 185.18 | 1 | None | - | - | Zn(OAc)2 | 0 | 183.48 | 180 | 123.89 | - | - | - | -15.52 | - | - | - | - | 15.35
PB-A1 |  | ADR-4468 | 2280 | 8 | 1.0488 | PBAT | 185.18 | 1 | None | - | - | Zn(OAc)2 | 0 | 183.48 | 180 | 121.24 | 0 | - | - | -24.48 | - | - | - | - | 18.5
PB-V1 |  | ADR-4468 | 2280 | 8 | 1.0488 | PBAT | 185.18 | 1 | None | - | - | Zn(OAc)2 | 0.01009265 | 183.48 | 180 | 121.91 | 0.332 | - | - | -30.14 | - | - | - | - | 23.07
PB-V5 |  | ADR-4468 | 2280 | 8 | 1.0488 | PBAT | 185.18 | 1 | None | - | - | Zn(OAc)2 | 0.05046327 | 183.48 | 180 | 121.25 | 0.431 | - | - | -26.85 | - | - | - | - | 23.27
PB-V10 |  | ADR-4468 | 2280 | 8 | 1.0488 | PBAT | 185.18 | 1 | None | - | - | Zn(OAc)2 | 0.1009265 | 183.48 | 180 | 120.42 | 0.581 | - | - | -31.2 | 0.0006389421 | 46.5 | - | - | 23.62
P0 | https://www.sciencedirect.com/science/article/pii/S0032386122011065 | DGEBA | 340.2 | 2 | 0 | PET | 192.18 | 2 | None | - | - | Zn(acac)2 | 0 | 263.61 | 250 | 243.25 | - | - | - | 82 | - | - | - | 2092 | 23.5
P1D |  | DGEBA | 340.2 | 2 | 1.220081 | PET | 192.18 | 2 | None | - | - | Zn(acac)2 | 0 | 263.61 | 250 | 241.4 | - | - | - | 80 | - | - | - | - | -
P3D |  | DGEBA | 340.2 | 2 | 0.48699 | PET | 192.18 | 2 | None | - | - | Zn(acac)2 | 0 | 263.61 | 250 | 237.35 | - | - | - | 80 | - | - | - | - | -
P1D3ZA |  | DGEBA | 340.2 | 2 | 1.216215 | PET | 192.18 | 2 | None | - | - | Zn(acac)2 | 0.1093547 | 263.61 | 250 | 235.1 | 0.33 | - | - | 81 | - | - | - | 1742 | 54.8
P1D3ZB |  | DGEBA | 340.2 | 2 | 1.216215 | PET | 192.18 | 2 | None | - | - | Zn(acac)2 | 0.1093547 | 263.61 | 260 | 235.1 | 0.44 | - | - | 82 | - | - | - | 2030 | 48.8
P1D3ZC |  | DGEBA | 340.2 | 2 | 1.216215 | PET | 192.18 | 2 | None | - | - | Zn(acac)2 | 0.1093547 | 263.61 | 270 | 238.1 | - | - | - | 83 | - | - | - | - | -
P3D1ZA |  | DGEBA | 340.2 | 2 | 0.48636 | PET | 192.18 | 2 | None | - | - | Zn(acac)2 | 0.03645158 | 263.61 | 250 | 217.8 | 0.67 | - | - | 80 | - | - | - | 2030 | 54.8
P3D1ZB |  | DGEBA | 340.2 | 2 | 0.48636 | PET | 192.18 | 2 | None | - | - | Zn(acac)2 | 0.03645158 | 263.61 | 260 | 224.7 | 0.75 | - | - | 80 | - | - | - | 1640 | 37.2
P3D1ZC |  | DGEBA | 340.2 | 2 | 0.48636 | PET | 192.18 | 2 | None | - | - | Zn(acac)2 | 0.03645158 | 263.61 | 270 | 214.1 | - | - | - | 81 | - | - | - | - | -
R | https://pubs.acs.org/doi/10.1021/acsapm.2c01412?ref=pdf | DGEBA | 340.2 | 2 | 0.1778954 | DETDA | 178 | 2 | None | - | - | None | 0 | - | 60 | - | - | - | - | 141.6 | - | - | - | 1100 | 82
D |  | DGEBA | 340.2 | 2 | 0.3197709 | 4-AFD | 248.37 | 2 | None | - | - | None | 0 | - | 80 | - | - | - | - | 141.6 | 4.84e-16 | 149.8 | 107.1 | 1180 | 88
Note on D3: [Σχόλιο σε νήμα] Η έκδοση του Excel που χρησιμοποιείτε επιτρέπει την ανάγνωση αυτού του σχολίου σε νήμα, ωστόσο, οι αλλαγές που θα γίνουν θα καταργηθούν αν το αρχείο ανοιχτεί σε νεότερη έκδοση του Excel. Μάθετε περισσότερα: https://go.microsoft.com/fwlink/?linkid=870924 Σχόλιο: Βάση M0 για πολυμερή, MW για μονομερή
Note on F3: [Σχόλιο σε νήμα] Η έκδοση του Excel που χρησιμοποιείτε επιτρέπει την ανάγνωση αυτού του σχολίου σε νήμα, ωστόσο, οι αλλαγές που θα γίνουν θα καταργηθούν αν το αρχείο ανοιχτεί σε νεότερη έκδοση του Excel. Μάθετε περισσότερα: https://go.microsoft.com/fwlink/?linkid=870924 Σχόλιο: Πιο σημαντικό Απάντηση: ΚΑΤΩ ΤΑ EPOXY
Note on N3: [Σχόλιο σε νήμα] Η έκδοση του Excel που χρησιμοποιείτε επιτρέπει την ανάγνωση αυτού του σχολίου σε νήμα, ωστόσο, οι αλλαγές που θα γίνουν θα καταργηθούν αν το αρχείο ανοιχτεί σε νεότερη έκδοση του Excel. Μάθετε περισσότερα: https://go.microsoft.com/fwlink/?linkid=870924 Σχόλιο: Ως προς functional group
Note on V3: [Σχόλιο σε νήμα] Η έκδοση του Excel που χρησιμοποιείτε επιτρέπει την ανάγνωση αυτού του σχολίου σε νήμα, ωστόσο, οι αλλαγές που θα γίνουν θα καταργηθούν αν το αρχείο ανοιχτεί σε νεότερη έκδοση του Excel. Μάθετε περισσότερα: https://go.microsoft.com/fwlink/?linkid=870924 Σχόλιο: Είναι η αποτεμνουσα στα διαγραμματα Απάντηση: Να μπει το t0
Note on A51: [Σχόλιο σε νήμα] Η έκδοση του Excel που χρησιμοποιείτε επιτρέπει την ανάγνωση αυτού του σχολίου σε νήμα, ωστόσο, οι αλλαγές που θα γίνουν θα καταργηθούν αν το αρχείο ανοιχτεί σε νεότερη έκδοση του Excel. Μάθετε περισσότερα: https://go.microsoft.com/fwlink/?linkid=870924 Σχόλιο: B1
Note on N51: [Σχόλιο σε νήμα] Η έκδοση του Excel που χρησιμοποιείτε επιτρέπει την ανάγνωση αυτού του σχολίου σε νήμα, ωστόσο, οι αλλαγές που θα γίνουν θα καταργηθούν αν το αρχείο ανοιχτεί σε νεότερη έκδοση του Excel. Μάθετε περισσότερα: https://go.microsoft.com/fwlink/?linkid=870924 Σχόλιο: With respect to PBT repeating unit functional group
Note on A58: [Σχόλιο σε νήμα] Η έκδοση του Excel που χρησιμοποιείτε επιτρέπει την ανάγνωση αυτού του σχολίου σε νήμα, ωστόσο, οι αλλαγές που θα γίνουν θα καταργηθούν αν το αρχείο ανοιχτεί σε νεότερη έκδοση του Excel. Μάθετε περισσότερα: https://go.microsoft.com/fwlink/?linkid=870924 Σχόλιο: B2
Note on F58: [Σχόλιο σε νήμα] Η έκδοση του Excel που χρησιμοποιείτε επιτρέπει την ανάγνωση αυτού του σχολίου σε νήμα, ωστόσο, οι αλλαγές που θα γίνουν θα καταργηθούν αν το αρχείο ανοιχτεί σε νεότερη έκδοση του Excel. Μάθετε περισσότερα: https://go.microsoft.com/fwlink/?linkid=870924 Σχόλιο: Cooh/epoxy
Note on M58: [Σχόλιο σε νήμα] Η έκδοση του Excel που χρησιμοποιείτε επιτρέπει την ανάγνωση αυτού του σχολίου σε νήμα, ωστόσο, οι αλλαγές που θα γίνουν θα καταργηθούν αν το αρχείο ανοιχτεί σε νεότερη έκδοση του Excel. Μάθετε περισσότερα: https://go.microsoft.com/fwlink/?linkid=870924 Σχόλιο: Θεωρούμε απλό μίγμα των συστατικών του
Note on N58: [Σχόλιο σε νήμα] Η έκδοση του Excel που χρησιμοποιείτε επιτρέπει την ανάγνωση αυτού του σχολίου σε νήμα, ωστόσο, οι αλλαγές που θα γίνουν θα καταργηθούν αν το αρχείο ανοιχτεί σε νεότερη έκδοση του Excel. Μάθετε περισσότερα: https://go.microsoft.com/fwlink/?linkid=870924 Σχόλιο: With respect to the ER’s functional unit
Note on N63: [Σχόλιο σε νήμα] Η έκδοση του Excel που χρησιμοποιείτε επιτρέπει την ανάγνωση αυτού του σχολίου σε νήμα, ωστόσο, οι αλλαγές που θα γίνουν θα καταργηθούν αν το αρχείο ανοιχτεί σε νεότερη έκδοση του Excel. Μάθετε περισσότερα: https://go.microsoft.com/fwlink/?linkid=870924 Σχόλιο: Cooh groups
Note on A66: [Σχόλιο σε νήμα] Η έκδοση του Excel που χρησιμοποιείτε επιτρέπει την ανάγνωση αυτού του σχολίου σε νήμα, ωστόσο, οι αλλαγές που θα γίνουν θα καταργηθούν αν το αρχείο ανοιχτεί σε νεότερη έκδοση του Excel. Μάθετε περισσότερα: https://go.microsoft.com/fwlink/?linkid=870924 Σχόλιο: B4
Note on F66: [Σχόλιο σε νήμα] Η έκδοση του Excel που χρησιμοποιείτε επιτρέπει την ανάγνωση αυτού του σχολίου σε νήμα, ωστόσο, οι αλλαγές που θα γίνουν θα καταργηθούν αν το αρχείο ανοιχτεί σε νεότερη έκδοση του Excel. Μάθετε περισσότερα: https://go.microsoft.com/fwlink/?linkid=870924 Σχόλιο: Oh/ester
Note on G66: [Σχόλιο σε νήμα] Η έκδοση του Excel που χρησιμοποιείτε επιτρέπει την ανάγνωση αυτού του σχολίου σε νήμα, ωστόσο, οι αλλαγές που θα γίνουν θα καταργηθούν αν το αρχείο ανοιχτεί σε νεότερη έκδοση του Excel. Μάθετε περισσότερα: https://go.microsoft.com/fwlink/?linkid=870924 Σχόλιο: https://www.sigmaaldrich.com/GR/en/product/aldrich/192066?srsltid=AfmBOop7tGZkZb_3vuYnB_JtRECMfHousexhV0xyWZxd1iX_G7DUuQ0V
Note on U66: [Σχόλιο σε νήμα] Η έκδοση του Excel που χρησιμοποιείτε επιτρέπει την ανάγνωση αυτού του σχολίου σε νήμα, ωστόσο, οι αλλαγές που θα γίνουν θα καταργηθούν αν το αρχείο ανοιχτεί σε νεότερη έκδοση του Excel. Μάθετε περισσότερα: https://go.microsoft.com/fwlink/?linkid=870924 Σχόλιο: Βασισμένα στο tan δ peak
Note on N70: [Σχόλιο σε νήμα] Η έκδοση του Excel που χρησιμοποιείτε επιτρέπει την ανάγνωση αυτού του σχολίου σε νήμα, ωστόσο, οι αλλαγές που θα γίνουν θα καταργηθούν αν το αρχείο ανοιχτεί σε νεότερη έκδοση του Excel. Μάθετε περισσότερα: https://go.microsoft.com/fwlink/?linkid=870924 Σχόλιο: With respect to DEMs functional group
Note on A74: [Σχόλιο σε νήμα] Η έκδοση του Excel που χρησιμοποιείτε επιτρέπει την ανάγνωση αυτού του σχολίου σε νήμα, ωστόσο, οι αλλαγές που θα γίνουν θα καταργηθούν αν το αρχείο ανοιχτεί σε νεότερη έκδοση του Excel. Μάθετε περισσότερα: https://go.microsoft.com/fwlink/?linkid=870924 Σχόλιο: B6
Note on F74: [Σχόλιο σε νήμα] Η έκδοση του Excel που χρησιμοποιείτε επιτρέπει την ανάγνωση αυτού του σχολίου σε νήμα, ωστόσο, οι αλλαγές που θα γίνουν θα καταργηθούν αν το αρχείο ανοιχτεί σε νεότερη έκδοση του Excel. Μάθετε περισσότερα: https://go.microsoft.com/fwlink/?linkid=870924 Σχόλιο: Anh/epox
Note on N74: [Σχόλιο σε νήμα] Η έκδοση του Excel που χρησιμοποιείτε επιτρέπει την ανάγνωση αυτού του σχολίου σε νήμα, ωστόσο, οι αλλαγές που θα γίνουν θα καταργηθούν αν το αρχείο ανοιχτεί σε νεότερη έκδοση του Excel. Μάθετε περισσότερα: https://go.microsoft.com/fwlink/?linkid=870924 Σχόλιο: Related to the epoxy groups
Note on A80: [Σχόλιο σε νήμα] Η έκδοση του Excel που χρησιμοποιείτε επιτρέπει την ανάγνωση αυτού του σχολίου σε νήμα, ωστόσο, οι αλλαγές που θα γίνουν θα καταργηθούν αν το αρχείο ανοιχτεί σε νεότερη έκδοση του Excel. Μάθετε περισσότερα: https://go.microsoft.com/fwlink/?linkid=870924 Σχόλιο: B8
Note on F80: [Σχόλιο σε νήμα] Η έκδοση του Excel που χρησιμοποιείτε επιτρέπει την ανάγνωση αυτού του σχολίου σε νήμα, ωστόσο, οι αλλαγές που θα γίνουν θα καταργηθούν αν το αρχείο ανοιχτεί σε νεότερη έκδοση του Excel. Μάθετε περισσότερα: https://go.microsoft.com/fwlink/?linkid=870924 Σχόλιο: Acetoacetate/amine
Note on G80: [Σχόλιο σε νήμα] Η έκδοση του Excel που χρησιμοποιείτε επιτρέπει την ανάγνωση αυτού του σχολίου σε νήμα, ωστόσο, οι αλλαγές που θα γίνουν θα καταργηθούν αν το αρχείο ανοιχτεί σε νεότερη έκδοση του Excel. Μάθετε περισσότερα: https://go.microsoft.com/fwlink/?linkid=870924 Σχόλιο: Polypropylene glycol + tert-butyl acetoacetate
Note on N80: [Σχόλιο σε νήμα] Η έκδοση του Excel που χρησιμοποιείτε επιτρέπει την ανάγνωση αυτού του σχολίου σε νήμα, ωστόσο, οι αλλαγές που θα γίνουν θα καταργηθούν αν το αρχείο ανοιχτεί σε νεότερη έκδοση του Excel. Μάθετε περισσότερα: https://go.microsoft.com/fwlink/?linkid=870924 Σχόλιο: with respect to vinylogous urethane bonds
Note on A92: [Σχόλιο σε νήμα] Η έκδοση του Excel που χρησιμοποιείτε επιτρέπει την ανάγνωση αυτού του σχολίου σε νήμα, ωστόσο, οι αλλαγές που θα γίνουν θα καταργηθούν αν το αρχείο ανοιχτεί σε νεότερη έκδοση του Excel. Μάθετε περισσότερα: https://go.microsoft.com/fwlink/?linkid=870924 Σχόλιο: B9
Note on F92: [Σχόλιο σε νήμα] Η έκδοση του Excel που χρησιμοποιείτε επιτρέπει την ανάγνωση αυτού του σχολίου σε νήμα, ωστόσο, οι αλλαγές που θα γίνουν θα καταργηθούν αν το αρχείο ανοιχτεί σε νεότερη έκδοση του Excel. Μάθετε περισσότερα: https://go.microsoft.com/fwlink/?linkid=870924 Σχόλιο: Cooh/epoxy
Note on N92: [Σχόλιο σε νήμα] Η έκδοση του Excel που χρησιμοποιείτε επιτρέπει την ανάγνωση αυτού του σχολίου σε νήμα, ωστόσο, οι αλλαγές που θα γίνουν θα καταργηθούν αν το αρχείο ανοιχτεί σε νεότερη έκδοση του Excel. Μάθετε περισσότερα: https://go.microsoft.com/fwlink/?linkid=870924 Σχόλιο: Ως προς cooh
Note on A102: [Σχόλιο σε νήμα] Η έκδοση του Excel που χρησιμοποιείτε επιτρέπει την ανάγνωση αυτού του σχολίου σε νήμα, ωστόσο, οι αλλαγές που θα γίνουν θα καταργηθούν αν το αρχείο ανοιχτεί σε νεότερη έκδοση του Excel. Μάθετε περισσότερα: https://go.microsoft.com/fwlink/?linkid=870924 Σχόλιο: B10
Note on C102: [Σχόλιο σε νήμα] Η έκδοση του Excel που χρησιμοποιείτε επιτρέπει την ανάγνωση αυτού του σχολίου σε νήμα, ωστόσο, οι αλλαγές που θα γίνουν θα καταργηθούν αν το αρχείο ανοιχτεί σε νεότερη έκδοση του Excel. Μάθετε περισσότερα: https://go.microsoft.com/fwlink/?linkid=870924 Σχόλιο: VAN + 4,4′- methylenedianiline
Note on F102: [Σχόλιο σε νήμα] Η έκδοση του Excel που χρησιμοποιείτε επιτρέπει την ανάγνωση αυτού του σχολίου σε νήμα, ωστόσο, οι αλλαγές που θα γίνουν θα καταργηθούν αν το αρχείο ανοιχτεί σε νεότερη έκδοση του Excel. Μάθετε περισσότερα: https://go.microsoft.com/fwlink/?linkid=870924 Σχόλιο: Activegroup/epoxy
Note on G102: [Σχόλιο σε νήμα] Η έκδοση του Excel που χρησιμοποιείτε επιτρέπει την ανάγνωση αυτού του σχολίου σε νήμα, ωστόσο, οι αλλαγές που θα γίνουν θα καταργηθούν αν το αρχείο ανοιχτεί σε νεότερη έκδοση του Excel. Μάθετε περισσότερα: https://go.microsoft.com/fwlink/?linkid=870924 Σχόλιο: https://pubchem.ncbi.nlm.nih.gov/compound/71306824
Note on H102: [Σχόλιο σε νήμα] Η έκδοση του Excel που χρησιμοποιείτε επιτρέπει την ανάγνωση αυτού του σχολίου σε νήμα, ωστόσο, οι αλλαγές που θα γίνουν θα καταργηθούν αν το αρχείο ανοιχτεί σε νεότερη έκδοση του Excel. Μάθετε περισσότερα: https://go.microsoft.com/fwlink/?linkid=870924 Σχόλιο: Rough estimation from chatgpt
Note on N102: [Σχόλιο σε νήμα] Η έκδοση του Excel που χρησιμοποιείτε επιτρέπει την ανάγνωση αυτού του σχολίου σε νήμα, ωστόσο, οι αλλαγές που θα γίνουν θα καταργηθούν αν το αρχείο ανοιχτεί σε νεότερη έκδοση του Excel. Μάθετε περισσότερα: https://go.microsoft.com/fwlink/?linkid=870924 Σχόλιο: Ως προς epoxy groups
Note on A109: [Σχόλιο σε νήμα] Η έκδοση του Excel που χρησιμοποιείτε επιτρέπει την ανάγνωση αυτού του σχολίου σε νήμα, ωστόσο, οι αλλαγές που θα γίνουν θα καταργηθούν αν το αρχείο ανοιχτεί σε νεότερη έκδοση του Excel. Μάθετε περισσότερα: https://go.microsoft.com/fwlink/?linkid=870924 Σχόλιο: B11
Note on F109: [Σχόλιο σε νήμα] Η έκδοση του Excel που χρησιμοποιείτε επιτρέπει την ανάγνωση αυτού του σχολίου σε νήμα, ωστόσο, οι αλλαγές που θα γίνουν θα καταργηθούν αν το αρχείο ανοιχτεί σε νεότερη έκδοση του Excel. Μάθετε περισσότερα: https://go.microsoft.com/fwlink/?linkid=870924 Σχόλιο: Hydroxyl/epoxy
Note on A113: [Σχόλιο σε νήμα] Η έκδοση του Excel που χρησιμοποιείτε επιτρέπει την ανάγνωση αυτού του σχολίου σε νήμα, ωστόσο, οι αλλαγές που θα γίνουν θα καταργηθούν αν το αρχείο ανοιχτεί σε νεότερη έκδοση του Excel. Μάθετε περισσότερα: https://go.microsoft.com/fwlink/?linkid=870924 Σχόλιο: B13
Note on F113: [Σχόλιο σε νήμα] Η έκδοση του Excel που χρησιμοποιείτε επιτρέπει την ανάγνωση αυτού του σχολίου σε νήμα, ωστόσο, οι αλλαγές που θα γίνουν θα καταργηθούν αν το αρχείο ανοιχτεί σε νεότερη έκδοση του Excel. Μάθετε περισσότερα: https://go.microsoft.com/fwlink/?linkid=870924 Σχόλιο: IH/epoxy
Note on J113: [Σχόλιο σε νήμα] Η έκδοση του Excel που χρησιμοποιείτε επιτρέπει την ανάγνωση αυτού του σχολίου σε νήμα, ωστόσο, οι αλλαγές που θα γίνουν θα καταργηθούν αν το αρχείο ανοιχτεί σε νεότερη έκδοση του Excel. Μάθετε περισσότερα: https://go.microsoft.com/fwlink/?linkid=870924 Σχόλιο: Vanillin + IPDA
Note on A117: [Σχόλιο σε νήμα] Η έκδοση του Excel που χρησιμοποιείτε επιτρέπει την ανάγνωση αυτού του σχολίου σε νήμα, ωστόσο, οι αλλαγές που θα γίνουν θα καταργηθούν αν το αρχείο ανοιχτεί σε νεότερη έκδοση του Excel. Μάθετε περισσότερα: https://go.microsoft.com/fwlink/?linkid=870924 Σχόλιο: B14
Note on F117: [Σχόλιο σε νήμα] Η έκδοση του Excel που χρησιμοποιείτε επιτρέπει την ανάγνωση αυτού του σχολίου σε νήμα, ωστόσο, οι αλλαγές που θα γίνουν θα καταργηθούν αν το αρχείο ανοιχτεί σε νεότερη έκδοση του Excel. Μάθετε περισσότερα: https://go.microsoft.com/fwlink/?linkid=870924 Σχόλιο: COOH/epoxy
Note on M117: [Σχόλιο σε νήμα] Η έκδοση του Excel που χρησιμοποιείτε επιτρέπει την ανάγνωση αυτού του σχολίου σε νήμα, ωστόσο, οι αλλαγές που θα γίνουν θα καταργηθούν αν το αρχείο ανοιχτεί σε νεότερη έκδοση του Excel. Μάθετε περισσότερα: https://go.microsoft.com/fwlink/?linkid=870924 Σχόλιο: https://vestachem.com/chemicals/monobutyltin-oxide/
Note on N117: [Σχόλιο σε νήμα] Η έκδοση του Excel που χρησιμοποιείτε επιτρέπει την ανάγνωση αυτού του σχολίου σε νήμα, ωστόσο, οι αλλαγές που θα γίνουν θα καταργηθούν αν το αρχείο ανοιχτεί σε νεότερη έκδοση του Excel. Μάθετε περισσότερα: https://go.microsoft.com/fwlink/?linkid=870924 Σχόλιο: To epoxide group
Note on A125: [Σχόλιο σε νήμα] Η έκδοση του Excel που χρησιμοποιείτε επιτρέπει την ανάγνωση αυτού του σχολίου σε νήμα, ωστόσο, οι αλλαγές που θα γίνουν θα καταργηθούν αν το αρχείο ανοιχτεί σε νεότερη έκδοση του Excel. Μάθετε περισσότερα: https://go.microsoft.com/fwlink/?linkid=870924 Σχόλιο: B17
Note on F125: [Σχόλιο σε νήμα] Η έκδοση του Excel που χρησιμοποιείτε επιτρέπει την ανάγνωση αυτού του σχολίου σε νήμα, ωστόσο, οι αλλαγές που θα γίνουν θα καταργηθούν αν το αρχείο ανοιχτεί σε νεότερη έκδοση του Excel. Μάθετε περισσότερα: https://go.microsoft.com/fwlink/?linkid=870924 Σχόλιο: carboxyl/epoxy
Note on G125: [Σχόλιο σε νήμα] Η έκδοση του Excel που χρησιμοποιείτε επιτρέπει την ανάγνωση αυτού του σχολίου σε νήμα, ωστόσο, οι αλλαγές που θα γίνουν θα καταργηθούν αν το αρχείο ανοιχτεί σε νεότερη έκδοση του Excel. Μάθετε περισσότερα: https://go.microsoft.com/fwlink/?linkid=870924 Σχόλιο: https://dailychem.bocsci.com/product/glycyrrhizic-acid-cas-1405-86-3-3114.html?gad_source=1&gclid=Cj0KCQiA3sq6BhD2ARIsAJ8MRwW-3Ashu8xzMWnwuUSO_PMO8kKUfpSgW50SBYVL6_saXn4qQUmQoPIaAgn_EALw_wcB
Note on N125: [Σχόλιο σε νήμα] Η έκδοση του Excel που χρησιμοποιείτε επιτρέπει την ανάγνωση αυτού του σχολίου σε νήμα, ωστόσο, οι αλλαγές που θα γίνουν θα καταργηθούν αν το αρχείο ανοιχτεί σε νεότερη έκδοση του Excel. Μάθετε περισσότερα: https://go.microsoft.com/fwlink/?linkid=870924 Σχόλιο: To all the carboxyl groups
Note on A130: [Σχόλιο σε νήμα] Η έκδοση του Excel που χρησιμοποιείτε επιτρέπει την ανάγνωση αυτού του σχολίου σε νήμα, ωστόσο, οι αλλαγές που θα γίνουν θα καταργηθούν αν το αρχείο ανοιχτεί σε νεότερη έκδοση του Excel. Μάθετε περισσότερα: https://go.microsoft.com/fwlink/?linkid=870924 Σχόλιο: B18
Note on N130: [Σχόλιο σε νήμα] Η έκδοση του Excel που χρησιμοποιείτε επιτρέπει την ανάγνωση αυτού του σχολίου σε νήμα, ωστόσο, οι αλλαγές που θα γίνουν θα καταργηθούν αν το αρχείο ανοιχτεί σε νεότερη έκδοση του Excel. Μάθετε περισσότερα: https://go.microsoft.com/fwlink/?linkid=870924 Σχόλιο: Συμφωνα με MFI το MW του PBS βγαινει 330 Απάντηση: Διαιρωντας με 21 (αριθμος cooh ανα αλυσιδα) βγαινει ως προς cooh
Note on A136: [Σχόλιο σε νήμα] Η έκδοση του Excel που χρησιμοποιείτε επιτρέπει την ανάγνωση αυτού του σχολίου σε νήμα, ωστόσο, οι αλλαγές που θα γίνουν θα καταργηθούν αν το αρχείο ανοιχτεί σε νεότερη έκδοση του Excel. Μάθετε περισσότερα: https://go.microsoft.com/fwlink/?linkid=870924 Σχόλιο: B19
Note on J136: [Σχόλιο σε νήμα] Η έκδοση του Excel που χρησιμοποιείτε επιτρέπει την ανάγνωση αυτού του σχολίου σε νήμα, ωστόσο, οι αλλαγές που θα γίνουν θα καταργηθούν αν το αρχείο ανοιχτεί σε νεότερη έκδοση του Excel. Μάθετε περισσότερα: https://go.microsoft.com/fwlink/?linkid=870924 Σχόλιο: Από waste sunflower oil
Note on K136: [Σχόλιο σε νήμα] Η έκδοση του Excel που χρησιμοποιείτε επιτρέπει την ανάγνωση αυτού του σχολίου σε νήμα, ωστόσο, οι αλλαγές που θα γίνουν θα καταργηθούν αν το αρχείο ανοιχτεί σε νεότερη έκδοση του Excel. Μάθετε περισσότερα: https://go.microsoft.com/fwlink/?linkid=870924 Σχόλιο: Rough estimation chatgpt
Note on A143: [Σχόλιο σε νήμα] Η έκδοση του Excel που χρησιμοποιείτε επιτρέπει την ανάγνωση αυτού του σχολίου σε νήμα, ωστόσο, οι αλλαγές που θα γίνουν θα καταργηθούν αν το αρχείο ανοιχτεί σε νεότερη έκδοση του Excel. Μάθετε περισσότερα: https://go.microsoft.com/fwlink/?linkid=870924 Σχόλιο: B20
Note on F143: [Σχόλιο σε νήμα] Η έκδοση του Excel που χρησιμοποιείτε επιτρέπει την ανάγνωση αυτού του σχολίου σε νήμα, ωστόσο, οι αλλαγές που θα γίνουν θα καταργηθούν αν το αρχείο ανοιχτεί σε νεότερη έκδοση του Excel. Μάθετε περισσότερα: https://go.microsoft.com/fwlink/?linkid=870924 Σχόλιο: Epoxy/carboxyl
Note on G143: [Σχόλιο σε νήμα] Η έκδοση του Excel που χρησιμοποιείτε επιτρέπει την ανάγνωση αυτού του σχολίου σε νήμα, ωστόσο, οι αλλαγές που θα γίνουν θα καταργηθούν αν το αρχείο ανοιχτεί σε νεότερη έκδοση του Excel. Μάθετε περισσότερα: https://go.microsoft.com/fwlink/?linkid=870924 Σχόλιο: EL+epichlorohydrin
Note on N143: [Σχόλιο σε νήμα] Η έκδοση του Excel που χρησιμοποιείτε επιτρέπει την ανάγνωση αυτού του σχολίου σε νήμα, ωστόσο, οι αλλαγές που θα γίνουν θα καταργηθούν αν το αρχείο ανοιχτεί σε νεότερη έκδοση του Excel. Μάθετε περισσότερα: https://go.microsoft.com/fwlink/?linkid=870924 Σχόλιο: On the basis of the number of carboxylic groups
Note on A150: [Σχόλιο σε νήμα] Η έκδοση του Excel που χρησιμοποιείτε επιτρέπει την ανάγνωση αυτού του σχολίου σε νήμα, ωστόσο, οι αλλαγές που θα γίνουν θα καταργηθούν αν το αρχείο ανοιχτεί σε νεότερη έκδοση του Excel. Μάθετε περισσότερα: https://go.microsoft.com/fwlink/?linkid=870924 Σχόλιο: Β21
Note on F150: [Σχόλιο σε νήμα] Η έκδοση του Excel που χρησιμοποιείτε επιτρέπει την ανάγνωση αυτού του σχολίου σε νήμα, ωστόσο, οι αλλαγές που θα γίνουν θα καταργηθούν αν το αρχείο ανοιχτεί σε νεότερη έκδοση του Excel. Μάθετε περισσότερα: https://go.microsoft.com/fwlink/?linkid=870924 Σχόλιο: Cooh/epoxy
Note on N150: [Σχόλιο σε νήμα] Η έκδοση του Excel που χρησιμοποιείτε επιτρέπει την ανάγνωση αυτού του σχολίου σε νήμα, ωστόσο, οι αλλαγές που θα γίνουν θα καταργηθούν αν το αρχείο ανοιχτεί σε νεότερη έκδοση του Excel. Μάθετε περισσότερα: https://go.microsoft.com/fwlink/?linkid=870924 Σχόλιο: To cooh groups
Note on A154: [Σχόλιο σε νήμα] Η έκδοση του Excel που χρησιμοποιείτε επιτρέπει την ανάγνωση αυτού του σχολίου σε νήμα, ωστόσο, οι αλλαγές που θα γίνουν θα καταργηθούν αν το αρχείο ανοιχτεί σε νεότερη έκδοση του Excel. Μάθετε περισσότερα: https://go.microsoft.com/fwlink/?linkid=870924 Σχόλιο: B22
Note on C154: [Σχόλιο σε νήμα] Η έκδοση του Excel που χρησιμοποιείτε επιτρέπει την ανάγνωση αυτού του σχολίου σε νήμα, ωστόσο, οι αλλαγές που θα γίνουν θα καταργηθούν αν το αρχείο ανοιχτεί σε νεότερη έκδοση του Excel. Μάθετε περισσότερα: https://go.microsoft.com/fwlink/?linkid=870924 Σχόλιο: https://pubchem.ncbi.nlm.nih.gov/compound/C36-Dimer-acid
Note on N154: [Σχόλιο σε νήμα] Η έκδοση του Excel που χρησιμοποιείτε επιτρέπει την ανάγνωση αυτού του σχολίου σε νήμα, ωστόσο, οι αλλαγές που θα γίνουν θα καταργηθούν αν το αρχείο ανοιχτεί σε νεότερη έκδοση του Excel. Μάθετε περισσότερα: https://go.microsoft.com/fwlink/?linkid=870924 Σχόλιο: Προς COOH
Note on Y154: [Σχόλιο σε νήμα] Η έκδοση του Excel που χρησιμοποιείτε επιτρέπει την ανάγνωση αυτού του σχολίου σε νήμα, ωστόσο, οι αλλαγές που θα γίνουν θα καταργηθούν αν το αρχείο ανοιχτεί σε νεότερη έκδοση του Excel. Μάθετε περισσότερα: https://go.microsoft.com/fwlink/?linkid=870924 Σχόλιο: Από stress/strain slope?
Note on A161: [Σχόλιο σε νήμα] Η έκδοση του Excel που χρησιμοποιείτε επιτρέπει την ανάγνωση αυτού του σχολίου σε νήμα, ωστόσο, οι αλλαγές που θα γίνουν θα καταργηθούν αν το αρχείο ανοιχτεί σε νεότερη έκδοση του Excel. Μάθετε περισσότερα: https://go.microsoft.com/fwlink/?linkid=870924 Σχόλιο: B26
Note on C161: [Σχόλιο σε νήμα] Η έκδοση του Excel που χρησιμοποιείτε επιτρέπει την ανάγνωση αυτού του σχολίου σε νήμα, ωστόσο, οι αλλαγές που θα γίνουν θα καταργηθούν αν το αρχείο ανοιχτεί σε νεότερη έκδοση του Excel. Μάθετε περισσότερα: https://go.microsoft.com/fwlink/?linkid=870924 Σχόλιο: sebacoyl chloride + triethylene glycol
Note on F161: [Σχόλιο σε νήμα] Η έκδοση του Excel που χρησιμοποιείτε επιτρέπει την ανάγνωση αυτού του σχολίου σε νήμα, ωστόσο, οι αλλαγές που θα γίνουν θα καταργηθούν αν το αρχείο ανοιχτεί σε νεότερη έκδοση του Excel. Μάθετε περισσότερα: https://go.microsoft.com/fwlink/?linkid=870924 Σχόλιο: Coor/oh
Note on G161: [Σχόλιο σε νήμα] Η έκδοση του Excel που χρησιμοποιείτε επιτρέπει την ανάγνωση αυτού του σχολίου σε νήμα, ωστόσο, οι αλλαγές που θα γίνουν θα καταργηθούν αν το αρχείο ανοιχτεί σε νεότερη έκδοση του Excel. Μάθετε περισσότερα: https://go.microsoft.com/fwlink/?linkid=870924 Σχόλιο: Free radical polymerization of 2-hydroxyethyl acrylate
Note on N161: [Σχόλιο σε νήμα] Η έκδοση του Excel που χρησιμοποιείτε επιτρέπει την ανάγνωση αυτού του σχολίου σε νήμα, ωστόσο, οι αλλαγές που θα γίνουν θα καταργηθούν αν το αρχείο ανοιχτεί σε νεότερη έκδοση του Excel. Μάθετε περισσότερα: https://go.microsoft.com/fwlink/?linkid=870924 Σχόλιο: With respect to oh
Note on Q161: [Σχόλιο σε νήμα] Η έκδοση του Excel που χρησιμοποιείτε επιτρέπει την ανάγνωση αυτού του σχολίου σε νήμα, ωστόσο, οι αλλαγές που θα γίνουν θα καταργηθούν αν το αρχείο ανοιχτεί σε νεότερη έκδοση του Excel. Μάθετε περισσότερα: https://go.microsoft.com/fwlink/?linkid=870924 Σχόλιο: Εχω βαλει το 2ο melting point
Note on A163: [Σχόλιο σε νήμα] Η έκδοση του Excel που χρησιμοποιείτε επιτρέπει την ανάγνωση αυτού του σχολίου σε νήμα, ωστόσο, οι αλλαγές που θα γίνουν θα καταργηθούν αν το αρχείο ανοιχτεί σε νεότερη έκδοση του Excel. Μάθετε περισσότερα: https://go.microsoft.com/fwlink/?linkid=870924 Σχόλιο: B27
Note on F163: [Σχόλιο σε νήμα] Η έκδοση του Excel που χρησιμοποιείτε επιτρέπει την ανάγνωση αυτού του σχολίου σε νήμα, ωστόσο, οι αλλαγές που θα γίνουν θα καταργηθούν αν το αρχείο ανοιχτεί σε νεότερη έκδοση του Excel. Μάθετε περισσότερα: https://go.microsoft.com/fwlink/?linkid=870924 Σχόλιο: OH+COOH/EPOXY
Note on G163: [Σχόλιο σε νήμα] Η έκδοση του Excel που χρησιμοποιείτε επιτρέπει την ανάγνωση αυτού του σχολίου σε νήμα, ωστόσο, οι αλλαγές που θα γίνουν θα καταργηθούν αν το αρχείο ανοιχτεί σε νεότερη έκδοση του Excel. Μάθετε περισσότερα: https://go.microsoft.com/fwlink/?linkid=870924 Σχόλιο: TPA/SA+EG/NPG
Note on H163: [Σχόλιο σε νήμα] Η έκδοση του Excel που χρησιμοποιείτε επιτρέπει την ανάγνωση αυτού του σχολίου σε νήμα, ωστόσο, οι αλλαγές που θα γίνουν θα καταργηθούν αν το αρχείο ανοιχτεί σε νεότερη έκδοση του Excel. Μάθετε περισσότερα: https://go.microsoft.com/fwlink/?linkid=870924 Σχόλιο: TPA+EG λόγω ομοιότητας με PET
Note on N163: [Σχόλιο σε νήμα] Η έκδοση του Excel που χρησιμοποιείτε επιτρέπει την ανάγνωση αυτού του σχολίου σε νήμα, ωστόσο, οι αλλαγές που θα γίνουν θα καταργηθούν αν το αρχείο ανοιχτεί σε νεότερη έκδοση του Excel. Μάθετε περισσότερα: https://go.microsoft.com/fwlink/?linkid=870924 Σχόλιο: With respect to oh and cooh
Note on A166: [Σχόλιο σε νήμα] Η έκδοση του Excel που χρησιμοποιείτε επιτρέπει την ανάγνωση αυτού του σχολίου σε νήμα, ωστόσο, οι αλλαγές που θα γίνουν θα καταργηθούν αν το αρχείο ανοιχτεί σε νεότερη έκδοση του Excel. Μάθετε περισσότερα: https://go.microsoft.com/fwlink/?linkid=870924 Σχόλιο: Β28
Note on F166: [Σχόλιο σε νήμα] Η έκδοση του Excel που χρησιμοποιείτε επιτρέπει την ανάγνωση αυτού του σχολίου σε νήμα, ωστόσο, οι αλλαγές που θα γίνουν θα καταργηθούν αν το αρχείο ανοιχτεί σε νεότερη έκδοση του Excel. Μάθετε περισσότερα: https://go.microsoft.com/fwlink/?linkid=870924 Σχόλιο: COOH/EPOXY
Note on N166: [Σχόλιο σε νήμα] Η έκδοση του Excel που χρησιμοποιείτε επιτρέπει την ανάγνωση αυτού του σχολίου σε νήμα, ωστόσο, οι αλλαγές που θα γίνουν θα καταργηθούν αν το αρχείο ανοιχτεί σε νεότερη έκδοση του Excel. Μάθετε περισσότερα: https://go.microsoft.com/fwlink/?linkid=870924 Σχόλιο: TO FUNCTIONAL GROUP
Note on A170: [Σχόλιο σε νήμα] Η έκδοση του Excel που χρησιμοποιείτε επιτρέπει την ανάγνωση αυτού του σχολίου σε νήμα, ωστόσο, οι αλλαγές που θα γίνουν θα καταργηθούν αν το αρχείο ανοιχτεί σε νεότερη έκδοση του Excel. Μάθετε περισσότερα: https://go.microsoft.com/fwlink/?linkid=870924 Σχόλιο: B30
Note on F170: [Σχόλιο σε νήμα] Η έκδοση του Excel που χρησιμοποιείτε επιτρέπει την ανάγνωση αυτού του σχολίου σε νήμα, ωστόσο, οι αλλαγές που θα γίνουν θα καταργηθούν αν το αρχείο ανοιχτεί σε νεότερη έκδοση του Excel. Μάθετε περισσότερα: https://go.microsoft.com/fwlink/?linkid=870924 Σχόλιο: Nh/epox
Note on J170: [Σχόλιο σε νήμα] Η έκδοση του Excel που χρησιμοποιείτε επιτρέπει την ανάγνωση αυτού του σχολίου σε νήμα, ωστόσο, οι αλλαγές που θα γίνουν θα καταργηθούν αν το αρχείο ανοιχτεί σε νεότερη έκδοση του Excel. Μάθετε περισσότερα: https://go.microsoft.com/fwlink/?linkid=870924 Σχόλιο: https://www.alfa-chemistry.com/product/trimethylolpropane-triglycidyl-cas-30499-70-8-502916.html
Note on A173: [Σχόλιο σε νήμα] Η έκδοση του Excel που χρησιμοποιείτε επιτρέπει την ανάγνωση αυτού του σχολίου σε νήμα, ωστόσο, οι αλλαγές που θα γίνουν θα καταργηθούν αν το αρχείο ανοιχτεί σε νεότερη έκδοση του Excel. Μάθετε περισσότερα: https://go.microsoft.com/fwlink/?linkid=870924 Σχόλιο: Β31
Note on C173: [Σχόλιο σε νήμα] Η έκδοση του Excel που χρησιμοποιείτε επιτρέπει την ανάγνωση αυτού του σχολίου σε νήμα, ωστόσο, οι αλλαγές που θα γίνουν θα καταργηθούν αν το αρχείο ανοιχτεί σε νεότερη έκδοση του Excel. Μάθετε περισσότερα: https://go.microsoft.com/fwlink/?linkid=870924 Σχόλιο: https://www.stepan.com/content/dam/stepan-dot-com/webdam/website-product-documents/literature/polyester-polyols/CASEAdhesivesBrochure.pdf
Note on D173: [Σχόλιο σε νήμα] Η έκδοση του Excel που χρησιμοποιείτε επιτρέπει την ανάγνωση αυτού του σχολίου σε νήμα, ωστόσο, οι αλλαγές που θα γίνουν θα καταργηθούν αν το αρχείο ανοιχτεί σε νεότερη έκδοση του Excel. Μάθετε περισσότερα: https://go.microsoft.com/fwlink/?linkid=870924 Σχόλιο: Από δομική μονάδα DEG+AA
Note on A177: [Σχόλιο σε νήμα] Η έκδοση του Excel που χρησιμοποιείτε επιτρέπει την ανάγνωση αυτού του σχολίου σε νήμα, ωστόσο, οι αλλαγές που θα γίνουν θα καταργηθούν αν το αρχείο ανοιχτεί σε νεότερη έκδοση του Excel. Μάθετε περισσότερα: https://go.microsoft.com/fwlink/?linkid=870924 Σχόλιο: Β33
Note on F177: [Σχόλιο σε νήμα] Η έκδοση του Excel που χρησιμοποιείτε επιτρέπει την ανάγνωση αυτού του σχολίου σε νήμα, ωστόσο, οι αλλαγές που θα γίνουν θα καταργηθούν αν το αρχείο ανοιχτεί σε νεότερη έκδοση του Excel. Μάθετε περισσότερα: https://go.microsoft.com/fwlink/?linkid=870924 Σχόλιο: COOH/EPOXY
Note on N177: [Σχόλιο σε νήμα] Η έκδοση του Excel που χρησιμοποιείτε επιτρέπει την ανάγνωση αυτού του σχολίου σε νήμα, ωστόσο, οι αλλαγές που θα γίνουν θα καταργηθούν αν το αρχείο ανοιχτεί σε νεότερη έκδοση του Excel. Μάθετε περισσότερα: https://go.microsoft.com/fwlink/?linkid=870924 Σχόλιο: To epoxy groups
Note on A182: [Σχόλιο σε νήμα] Η έκδοση του Excel που χρησιμοποιείτε επιτρέπει την ανάγνωση αυτού του σχολίου σε νήμα, ωστόσο, οι αλλαγές που θα γίνουν θα καταργηθούν αν το αρχείο ανοιχτεί σε νεότερη έκδοση του Excel. Μάθετε περισσότερα: https://go.microsoft.com/fwlink/?linkid=870924 Σχόλιο: B34
Note on F182: [Σχόλιο σε νήμα] Η έκδοση του Excel που χρησιμοποιείτε επιτρέπει την ανάγνωση αυτού του σχολίου σε νήμα, ωστόσο, οι αλλαγές που θα γίνουν θα καταργηθούν αν το αρχείο ανοιχτεί σε νεότερη έκδοση του Excel. Μάθετε περισσότερα: https://go.microsoft.com/fwlink/?linkid=870924 Σχόλιο: Cooh/epoxy
Note on G182: [Σχόλιο σε νήμα] Η έκδοση του Excel που χρησιμοποιείτε επιτρέπει την ανάγνωση αυτού του σχολίου σε νήμα, ωστόσο, οι αλλαγές που θα γίνουν θα καταργηθούν αν το αρχείο ανοιχτεί σε νεότερη έκδοση του Excel. Μάθετε περισσότερα: https://go.microsoft.com/fwlink/?linkid=870924 Σχόλιο: https://pubchem.ncbi.nlm.nih.gov/compound/71306824
Note on N182: [Σχόλιο σε νήμα] Η έκδοση του Excel που χρησιμοποιείτε επιτρέπει την ανάγνωση αυτού του σχολίου σε νήμα, ωστόσο, οι αλλαγές που θα γίνουν θα καταργηθούν αν το αρχείο ανοιχτεί σε νεότερη έκδοση του Excel. Μάθετε περισσότερα: https://go.microsoft.com/fwlink/?linkid=870924 Σχόλιο: Relative to cooh
Note on A188: [Σχόλιο σε νήμα] Η έκδοση του Excel που χρησιμοποιείτε επιτρέπει την ανάγνωση αυτού του σχολίου σε νήμα, ωστόσο, οι αλλαγές που θα γίνουν θα καταργηθούν αν το αρχείο ανοιχτεί σε νεότερη έκδοση του Excel. Μάθετε περισσότερα: https://go.microsoft.com/fwlink/?linkid=870924 Σχόλιο: B35
Note on F188: [Σχόλιο σε νήμα] Η έκδοση του Excel που χρησιμοποιείτε επιτρέπει την ανάγνωση αυτού του σχολίου σε νήμα, ωστόσο, οι αλλαγές που θα γίνουν θα καταργηθούν αν το αρχείο ανοιχτεί σε νεότερη έκδοση του Excel. Μάθετε περισσότερα: https://go.microsoft.com/fwlink/?linkid=870924 Σχόλιο: Carboxyl/epoxy
Note on G188: [Σχόλιο σε νήμα] Η έκδοση του Excel που χρησιμοποιείτε επιτρέπει την ανάγνωση αυτού του σχολίου σε νήμα, ωστόσο, οι αλλαγές που θα γίνουν θα καταργηθούν αν το αρχείο ανοιχτεί σε νεότερη έκδοση του Excel. Μάθετε περισσότερα: https://go.microsoft.com/fwlink/?linkid=870924 Σχόλιο: TUNG OIL BASED CURING AGENT
Note on H188: [Σχόλιο σε νήμα] Η έκδοση του Excel που χρησιμοποιείτε επιτρέπει την ανάγνωση αυτού του σχολίου σε νήμα, ωστόσο, οι αλλαγές που θα γίνουν θα καταργηθούν αν το αρχείο ανοιχτεί σε νεότερη έκδοση του Excel. Μάθετε περισσότερα: https://go.microsoft.com/fwlink/?linkid=870924 Σχόλιο: Από molview 651.7
Note on N188: [Σχόλιο σε νήμα] Η έκδοση του Excel που χρησιμοποιείτε επιτρέπει την ανάγνωση αυτού του σχολίου σε νήμα, ωστόσο, οι αλλαγές που θα γίνουν θα καταργηθούν αν το αρχείο ανοιχτεί σε νεότερη έκδοση του Excel. Μάθετε περισσότερα: https://go.microsoft.com/fwlink/?linkid=870924 Σχόλιο: To carboxyl
Note on A189: [Σχόλιο σε νήμα] Η έκδοση του Excel που χρησιμοποιείτε επιτρέπει την ανάγνωση αυτού του σχολίου σε νήμα, ωστόσο, οι αλλαγές που θα γίνουν θα καταργηθούν αν το αρχείο ανοιχτεί σε νεότερη έκδοση του Excel. Μάθετε περισσότερα: https://go.microsoft.com/fwlink/?linkid=870924 Σχόλιο: B37
Note on F189: [Σχόλιο σε νήμα] Η έκδοση του Excel που χρησιμοποιείτε επιτρέπει την ανάγνωση αυτού του σχολίου σε νήμα, ωστόσο, οι αλλαγές που θα γίνουν θα καταργηθούν αν το αρχείο ανοιχτεί σε νεότερη έκδοση του Excel. Μάθετε περισσότερα: https://go.microsoft.com/fwlink/?linkid=870924 Σχόλιο: Acetoacetate/amine Απάντηση: ΔΕΝ ΞΕΡΩ ΠΩΣ ΝΑ ΠΑΡΟΥΣΙΑΣΩ ΣΩΣΤΑ ΤΗΝ ΣΥΝΘΕΣΗ
Note on A194: [Σχόλιο σε νήμα] Η έκδοση του Excel που χρησιμοποιείτε επιτρέπει την ανάγνωση αυτού του σχολίου σε νήμα, ωστόσο, οι αλλαγές που θα γίνουν θα καταργηθούν αν το αρχείο ανοιχτεί σε νεότερη έκδοση του Excel. Μάθετε περισσότερα: https://go.microsoft.com/fwlink/?linkid=870924 Σχόλιο: B36
Note on F194: [Σχόλιο σε νήμα] Η έκδοση του Excel που χρησιμοποιείτε επιτρέπει την ανάγνωση αυτού του σχολίου σε νήμα, ωστόσο, οι αλλαγές που θα γίνουν θα καταργηθούν αν το αρχείο ανοιχτεί σε νεότερη έκδοση του Excel. Μάθετε περισσότερα: https://go.microsoft.com/fwlink/?linkid=870924 Σχόλιο: COOH/EPOX
Note on H194: [Σχόλιο σε νήμα] Η έκδοση του Excel που χρησιμοποιείτε επιτρέπει την ανάγνωση αυτού του σχολίου σε νήμα, ωστόσο, οι αλλαγές που θα γίνουν θα καταργηθούν αν το αρχείο ανοιχτεί σε νεότερη έκδοση του Excel. Μάθετε περισσότερα: https://go.microsoft.com/fwlink/?linkid=870924 Σχόλιο: 50:50 mixture assumed
Note on I194: [Σχόλιο σε νήμα] Η έκδοση του Excel που χρησιμοποιείτε επιτρέπει την ανάγνωση αυτού του σχολίου σε νήμα, ωστόσο, οι αλλαγές που θα γίνουν θα καταργηθούν αν το αρχείο ανοιχτεί σε νεότερη έκδοση του Excel. Μάθετε περισσότερα: https://go.microsoft.com/fwlink/?linkid=870924 Σχόλιο: Only cooh participation assumed
Note on N194: [Σχόλιο σε νήμα] Η έκδοση του Excel που χρησιμοποιείτε επιτρέπει την ανάγνωση αυτού του σχολίου σε νήμα, ωστόσο, οι αλλαγές που θα γίνουν θα καταργηθούν αν το αρχείο ανοιχτεί σε νεότερη έκδοση του Excel. Μάθετε περισσότερα: https://go.microsoft.com/fwlink/?linkid=870924 Σχόλιο: To cooh
Note on A199: [Σχόλιο σε νήμα] Η έκδοση του Excel που χρησιμοποιείτε επιτρέπει την ανάγνωση αυτού του σχολίου σε νήμα, ωστόσο, οι αλλαγές που θα γίνουν θα καταργηθούν αν το αρχείο ανοιχτεί σε νεότερη έκδοση του Excel. Μάθετε περισσότερα: https://go.microsoft.com/fwlink/?linkid=870924 Σχόλιο: B39
Note on F199: [Σχόλιο σε νήμα] Η έκδοση του Excel που χρησιμοποιείτε επιτρέπει την ανάγνωση αυτού του σχολίου σε νήμα, ωστόσο, οι αλλαγές που θα γίνουν θα καταργηθούν αν το αρχείο ανοιχτεί σε νεότερη έκδοση του Excel. Μάθετε περισσότερα: https://go.microsoft.com/fwlink/?linkid=870924 Σχόλιο: COOH+OH/EPOX
Note on N199: [Σχόλιο σε νήμα] Η έκδοση του Excel που χρησιμοποιείτε επιτρέπει την ανάγνωση αυτού του σχολίου σε νήμα, ωστόσο, οι αλλαγές που θα γίνουν θα καταργηθούν αν το αρχείο ανοιχτεί σε νεότερη έκδοση του Excel. Μάθετε περισσότερα: https://go.microsoft.com/fwlink/?linkid=870924 Σχόλιο: TO COOH+OH
Note on A208: [Σχόλιο σε νήμα] Η έκδοση του Excel που χρησιμοποιείτε επιτρέπει την ανάγνωση αυτού του σχολίου σε νήμα, ωστόσο, οι αλλαγές που θα γίνουν θα καταργηθούν αν το αρχείο ανοιχτεί σε νεότερη έκδοση του Excel. Μάθετε περισσότερα: https://go.microsoft.com/fwlink/?linkid=870924 Σχόλιο: B40
Note on F208: [Σχόλιο σε νήμα] Η έκδοση του Excel που χρησιμοποιείτε επιτρέπει την ανάγνωση αυτού του σχολίου σε νήμα, ωστόσο, οι αλλαγές που θα γίνουν θα καταργηθούν αν το αρχείο ανοιχτεί σε νεότερη έκδοση του Excel. Μάθετε περισσότερα: https://go.microsoft.com/fwlink/?linkid=870924 Σχόλιο: Nh/epox